## RSL
版本01.2026 - 2026年3月3日 |  |  | OEKO-TEX® STANDARD 100 | [7 empty] | OEKO-TEX® ECO PASSPORT |  |  | OEKO-TEX® LEATHER STANDARD |  |  |  | OEKO-TEX® STANDARD 100 - PPE和PPE材料补充标准
|  |  | 版本01.2026 - 2026年3月3日 | [7 empty] | 版本01.2026 - 2026年3月3日 |  |  | 版本01.2026 - 2026年3月3日 |  |  |  | 版本01.2026 - 2026年3月3日
|  |  | 附录4 |  |  |  | 附录6 | [10 empty] | 附录4 |  |  | 附录6
|  |  | I | II | III | IV | I | II | III | IV | OEKO-TEX® ECO PASSPORT阈值 | 有限制认证的限量值（见4.7.1） | OEKO-TEX® ECO PASSPORT中针对未稀释产品的限量值 | I | II | III | IV | I | II | III | I | II | III
| 缩写 | CAS号 | 婴幼儿 | 直接接触皮肤 | 非直接接触皮肤 | 装饰材料 | 婴幼儿 | 直接接触皮肤 | 非直接接触皮肤 | 装饰材料 |  |  |  | 婴幼儿 | 直接接触皮肤 | 非直接接触皮肤 | 装饰材料 | 婴幼儿 | 直接接触皮肤 | 非直接接触皮肤 | 婴幼儿 | 直接接触皮肤 | 非直接接触皮肤
pH值[1]
pH |  |  | 4.0 - 7.5 | 4.0 - 7.5 | 4.0 - 9.0 | 4.0 - 9.0 | 4.0 - 7.5 | 4.0 - 7.5 | 4.0 - 9.0 | 4.0 - 9.0 | n.a. | n.a. | n.a. | 3.5 - 7.5 | 3.5 - 7.5 | 3.5 - 7.5 | 3.5 - 7.5 | 4.0 - 7.5 | 4.0 - 7.5 | 4.0 - 9.0 | 4.0 - 7.5 | 4.0 - 7.5 | 4.0 - 9.0
甲醛[mg/kg]
游离和可部分释放 |  | 50-00-0 | n.d. [2] | 75 | 150 | 300 | n.d. [2] | 75 | 150 | 300 | 200 | 1000 | n.d.[2] | 10 | 75 | 75 | 300 | n.d. [2] | 75 | 150 | n.d. [2] | 75 | 150
可萃取的重金属[mg/kg]
锑 | Sb | 7440-36-0等 | 30 | 30 | 30 | n.a. | 30 | 30 | 30 | 30 | n.a. | n.a. | n.a. | 30 | 30 | 30 | n.a. | 30 | n.a. | n.a. | 30 | n.a. | n.a.
砷 | As | 7440-38-2等 | 0.2 | 1 | 1 | 1 | 0.2 | 0.2 | 0.2 | 0.2 | n.a. | n.a. | n.a. | 0.2 | 1 | 1 | 1 | 0.2 | 1 | 1 | 0.2 | 0.2 | 0.2
钡 | Ba | 7440-39-3等 | 1000 | 1000 | 1000 | 1000 | 1000 | 1000 | 1000 | 1000 | n.a. | n.a. | n.a. | 1000 | 1000 | 1000 | 1000 | 1000 | 1000 | 1000 | 1000 | 1000 | 1000
镉 | Cd | 7440-43-9等 | 0.1 | 0.1 | 0.1 | 0.1 | 0.1 | 0.1 | 0.1 | 0.1 | n.a. | n.a. | n.a. | 0.1 | 0.1 | 0.1 | 0.1 | 0.1 | 0.1 | 0.1 | 0.1 | 0.1 | 0.1
钴 | Co | 7440-48-4等 | 1 | 4 | 4 | 4 | 1 | 1 | 1 | 1 | n.a. | n.a. | n.a. | 1 | 4 | 4 | 4 | 1 | 4 | 4 | 1 | 1 | 1
铬 | Cr | 7440-47-3等 | 1 | 2 | 2 | 2 | 1 | 1 | 1 | 1 | n.a. | n.a. | n.a. | 2 | 200 | 200 | 200 | 1 | 2 | 2 | 1 | 1 | 1
铬(六价) [3] | Cr VI | 18540-29-9 | 0.5 | 0.5 | 0.5 | 0.5 | 0.5 | 0.5 | 0.5 | 0.5 | n.a. | n.a. | n.a. | 3 | 3 | 3 | 3 | 0.5 | 0.5 | 0.5 | 0.5 | 0.5 | 0.5
铜 | Cu | 7440-50-8等 | 25 [4] | 50 [4] | 50 [4] | 50 [4] | 25 [4] | 50 [4] | 50 [4] | 50 [4] | n.a. | n.a. | n.a. | 25 | 25 | 25 | 25 | 25 [4] | 50 [4] | 50 [4] | 25 [4] | 50 [4] | 50 [4]
汞 | Hg | 7439-97-6等 | 0.02 | 0.02 | 0.02 | 0.02 | 0.02 | 0.02 | 0.02 | 0.02 | n.a. | n.a. | n.a. | 0.02 | 0.02 | 0.02 | 0.02 | 0.02 | 0.02 | 0.02 | 0.02 | 0.02 | 0.02
锰 | Mn | 7439-96-5等 | n.a. | n.a. | n.a. | n.a. | 90 | 90 | 90 | 90 | n.a. | n.a. | n.a. | n.a. | n.a. | n.a. | n.a. | n.a. | n.a. | n.a. | 90 | 90 | 90
镍[5] | Ni | 7440-02-0等 | 1 [6] | 4 [7] | 4 [7] | 4 [7] | 1 [6] | 1 | 1 | 1 | n.a. | n.a. | n.a. | 1 [6] | 4 [7] | 4 [7] | 4 [7] | 1 [6] | 4 [7] | 4 [7] | 1 [6] | 1 | 1
铅 | Pb | 7439-92-1等 | 0.2 | 1 [8] | 1 [8] | 1 [8] | 0.2 | 0.2 [8] | 0.2 [8] | 0.2 [8] | n.a. | n.a. | n.a. | 0.2 | 1 [8] | 1 [8] | 1 [8] | 0.2 | 1 [8] | 1 [8] | 0.2 | 0.2 [8] | 0.2 [8]
硒 | Se | 7782-49-2等 | 100 | 100 | 100 | 100 | 100 | 100 | 100 | 100 | n.a. | n.a. | n.a. | 100 | 100 | 100 | 100 | 100 | 100 | 100 | 100 | 100 | 100
锌 | Zn | 7440-66-6等 | n.a. | n.a. | n.a. | n.a. | 750 | 750 | 750 | 750 | n.a. | n.a. | n.a. | n.a. | n.a. | n.a. | n.a. | n.a. | n.a. | n.a. | 750 | 750 | 750
重金属总含量[mg/kg]
锑 | Sb | 7440-36-0等 | n.a. | n.a. | n.a. | n.a. | n.a. | n.a. | n.a. | n.a. | 50 [9] [10] | 250 [9] [10] | 50 [9] [10] | n.a. | n.a. | n.a. | n.a. | n.a. | n.a. | n.a. | n.a. | n.a. | n.a.
砷 | As | 7440-38-2等 | 100 | 100 | 100 | 100 | 100 | 100 | 100 | 100 | 50 | 250 | 50 | 100 | 100 | 100 | 100 | 100 | 100 | 100 | 100 | 100 | 100
钡 | Ba | 7440-39-3等 | n.a. | n.a. | n.a. | n.a. | n.a. | n.a. | n.a. | n.a. | 100 [9] | 500 [9] | 100 [9] | n.a. | n.a. | n.a. | n.a. | n.a. | n.a. | n.a. | n.a. | n.a. | n.a.
镉 | Cd | 7440-43-9等 | 40 | 40.0 [8] | 40.0 [8] | 40.0 [8] | 40 | 40.0 [8] | 40.0 [8] | 40.0 [8] | 20 | 100 | 20 | 40 | 40 | 40 | 40 | 40 | 40.0 [8] | 40.0 [8] | 40 | 40.0 [8] | 40.0 [8]
钴 | Co | 7440-48-4等 | n.a. | n.a. | n.a. | n.a. | n.a. | n.a. | n.a. | n.a. | 200 [9] | 1000 [9] | 200 [9] | n.a. | n.a. | n.a. | n.a. | n.a. | n.a. | n.a. | n.a. | n.a. | n.a.
铬[11] | Cr | 7440-47-3等 | n.a. | n.a. | n.a. | n.a. | n.a. | n.a. | n.a. | n.a. | 100 [9] | 500 [9] | 100 [9] | n.a. | n.a. | n.a. | n.a. | n.a. | n.a. | n.a. | n.a. | n.a. | n.a.
铬(六价) | Cr VI | 18540-29-9 | n.a. | n.a. | n.a. | n.a. | n.a. | n.a. | n.a. | n.a. | n.i.u. | n.i.u. | n.i.u. | n.a. | n.a. | n.a. | n.a. | n.a. | n.a. | n.a. | n.a. | n.a. | n.a.
铜 | Cu | 7440-50-8等 | n.a. | n.a. | n.a. | n.a. | n.a. | n.a. | n.a. | n.a. | 250 [9] | 1250 [9] | 250 [9] | n.a. | n.a. | n.a. | n.a. | n.a. | n.a. | n.a. | n.a. | n.a. | n.a.
铁 | Fe | 7439-89-6等 | n.a. | n.a. | n.a. | n.a. | n.a. | n.a. | n.a. | n.a. | 2500 [9] [12] | 12500 [9] [12] | 2500 [9] [12] | n.a. | n.a. | n.a. | n.a. | n.a. | n.a. | n.a. | n.a. | n.a. | n.a.
汞 | Hg | 7439-97-6等 | 0.5 | 0.5 | 0.5 | 0.5 | 0.5 | 0.5 | 0.5 | 0.5 | 4 | 20 | 0.5 | 0.5 | 0.5 | 0.5 | 0.5 | 0.5 | 0.5 | 0.5 | 0.5 | 0.5 | 0.5
锰 | Mn | 7439-96-5等 | n.a. | n.a. | n.a. | n.a. | n.a. | n.a. | n.a. | n.a. | 500 [9] | 2500 [9] | 500 [9] | n.a. | n.a. | n.a. | n.a. | n.a. | n.a. | n.a. | n.a. | n.a. | n.a.
镍[5] | Ni | 7440-02-0等 | n.a. | n.a. | n.a. | n.a. | n.a. | n.a. | n.a. | n.a. | 200 [9] | 1000 [9] | 200 [9] | n.a. | n.a. | n.a. | n.a. | n.a. | n.a. | n.a. | n.a. | n.a. | n.a.
铅 | Pb | 7439-92-1等 | n.a. | n.a. | n.a. | n.a. | n.a. | n.a. | n.a. | n.a. | 90 | 450 | 75 | 90 | 90 | 90 | 90 | n.a. | n.a. | n.a. | n.a. | n.a. | n.a.
金属材料用铅 | Pb | 7439-92-1等 | 90 | 90.0 [8] | 90.0 [8] | 90.0 [8] | 90 | 90.0 [8] | 90.0 [8] | 90.0 [8] | n.a. | n.a. | n.a. | n.a. | n.a. | n.a. | n.a. | 90 | 90.0 [8] | 90.0 [8] | 90 | 90.0 [8] | 90.0 [8]
塑料、涂层用铅 | Pb | 7439-92-1等 | 90 | 90.0 [8] | 90.0 [8] | 90.0 [8] | 75 | 75.0 [8] | 75.0 [8] | 75.0 [8] | n.a. | n.a. | n.a. | n.a. | n.a. | n.a. | n.a. | 90 | 90.0 [8] | 90.0 [8] | 75 | 75.0 [8] | 75.0 [8]
硒 | Se | 7782-49-2等 | n.a. | n.a. | n.a. | n.a. | n.a. | n.a. | n.a. | n.a. | 20 [9] | 100 [9] | 20 [9] | n.a. | n.a. | n.a. | n.a. | n.a. | n.a. | n.a. | n.a. | n.a. | n.a.
银 | Ag | 7440-22-4等 | n.a. | n.a. | n.a. | n.a. | n.a. | n.a. | n.a. | n.a. | 100 [9] [12] | 500 [9] [12] | 100 [9] [12] | n.a. | n.a. | n.a. | n.a. | n.a. | n.a. | n.a. | n.a. | n.a. | n.a.
锡 | Sn | 7440-31-5等 | n.a. | n.a. | n.a. | n.a. | n.a. | n.a. | n.a. | n.a. | 250 [9] [12] | 1250 [9] [12] | 250 [9] [12] | n.a. | n.a. | n.a. | n.a. | n.a. | n.a. | n.a. | n.a. | n.a. | n.a.
锌 | Zn | 7440-66-6等 | n.a. | n.a. | n.a. | n.a. | n.a. | n.a. | n.a. | n.a. | 1500 [9] | 7500 [9] | 1500 [9] | n.a. | n.a. | n.a. | n.a. | n.a. | n.a. | n.a. | n.a. | n.a. | n.a.
杀虫剂[mg/kg]
甲氧氯 |  | 72-43-5等 | 0.01 | 0.01 | 0.01 | 0.01 | 0.01 | 0.01 | 0.01 | 0.01 | n.i.u. | n.i.u. | n.i.u. | 0.01 | 0.01 | 0.01 | 0.01 | 0.01 | 0.01 | 0.01 | 0.01 | 0.01 | 0.01
2,4,5-涕 |  | 93-76-5 | 0.5 | 1 | 1 | 1 | 0.5 | 1 | 1 | 1 | n.i.u. | n.i.u. | n.i.u. | 0.5 | 1 | 1 | 1 | 0.5 | 1 | 1 | 0.5 | 1 | 1
2,4-滴 |  | 94-75-7 | 0.5 | 1 | 1 | 1 | 0.5 | 1 | 1 | 1 | n.i.u. | n.i.u. | n.i.u. | 0.5 | 1 | 1 | 1 | 0.5 | 1 | 1 | 0.5 | 1 | 1
啶虫脒 |  | 135410-20-7, 160430-64-8 | 0.5 | 1 | 1 | 1 | 0.5 | 1 | 1 | 1 | n.i.u. | n.i.u. | n.i.u. | 0.5 | 1 | 1 | 1 | 0.5 | 1 | 1 | 0.5 | 1 | 1
涕灭威 |  | 116-06-3 | 0.5 | 1 | 1 | 1 | 0.5 | 1 | 1 | 1 | n.i.u. | n.i.u. | n.i.u. | 0.5 | 1 | 1 | 1 | 0.5 | 1 | 1 | 0.5 | 1 | 1
艾氏剂 |  | 309-00-2 | 0.5 | 1 | 1 | 1 | 0.5 | 1 | 1 | 1 | n.i.u. | n.i.u. | n.i.u. | 0.5 | 1 | 1 | 1 | 0.5 | 1 | 1 | 0.5 | 1 | 1
顺式氯氰菊酯 |  | 67375-30-8 | 0.5 | 1 | 1 | 1 | 0.5 | 1 | 1 | 1 | n.i.u. | n.i.u. | n.i.u. | 0.5 | 1 | 1 | 1 | 0.5 | 1 | 1 | 0.5 | 1 | 1
益棉磷/乙基谷硫磷 |  | 2642-71-9 | 0.5 | 1 | 1 | 1 | 0.5 | 1 | 1 | 1 | n.i.u. | n.i.u. | n.i.u. | 0.5 | 1 | 1 | 1 | 0.5 | 1 | 1 | 0.5 | 1 | 1
保棉磷/谷硫磷 |  | 86-50-0 | 0.5 | 1 | 1 | 1 | 0.5 | 1 | 1 | 1 | n.i.u. | n.i.u. | n.i.u. | 0.5 | 1 | 1 | 1 | 0.5 | 1 | 1 | 0.5 | 1 | 1
乙基溴硫磷 |  | 4824-78-6 | 0.5 | 1 | 1 | 1 | 0.5 | 1 | 1 | 1 | n.i.u. | n.i.u. | n.i.u. | 0.5 | 1 | 1 | 1 | 0.5 | 1 | 1 | 0.5 | 1 | 1
敌菌丹 |  | 2425-06-1 | 0.5 | 1 | 1 | 1 | 0.5 | 1 | 1 | 1 | n.i.u. | n.i.u. | n.i.u. | 0.5 | 1 | 1 | 1 | 0.5 | 1 | 1 | 0.5 | 1 | 1
甲萘威 |  | 63-25-2 | 0.5 | 1 | 1 | 1 | 0.5 | 1 | 1 | 1 | n.i.u. | n.i.u. | n.i.u. | 0.5 | 1 | 1 | 1 | 0.5 | 1 | 1 | 0.5 | 1 | 1
多菌灵 |  | 10605-21-7 | 0.5 | 1 | 1 | 1 | 0.5 | 1 | 1 | 1 | n.i.u. | n.i.u. | n.i.u. | 0.5 | 1 | 1 | 1 | 0.5 | 1 | 1 | 0.5 | 1 | 1
乙酯杀螨醇 |  | 510-15-6 | 0.5 | 1 | 1 | 1 | 0.5 | 1 | 1 | 1 | n.i.u. | n.i.u. | n.i.u. | 0.5 | 1 | 1 | 1 | 0.5 | 1 | 1 | 0.5 | 1 | 1
氯丹 |  | 57-74-9 | 0.5 | 1 | 1 | 1 | 0.5 | 1 | 1 | 1 | n.i.u. | n.i.u. | n.i.u. | 0.5 | 1 | 1 | 1 | 0.5 | 1 | 1 | 0.5 | 1 | 1
克死蟎 |  | 6164-98-3 | 0.5 | 1 | 1 | 1 | 0.5 | 1 | 1 | 1 | n.i.u. | n.i.u. | n.i.u. | 0.5 | 1 | 1 | 1 | 0.5 | 1 | 1 | 0.5 | 1 | 1
毒虫畏 |  | 470-90-6 | 0.5 | 1 | 1 | 1 | 0.5 | 1 | 1 | 1 | n.i.u. | n.i.u. | n.i.u. | 0.5 | 1 | 1 | 1 | 0.5 | 1 | 1 | 0.5 | 1 | 1
百菌清 |  | 1897-45-6 | 0.5 | 1 | 1 | 1 | 0.5 | 1 | 1 | 1 | n.i.u. | n.i.u. | n.i.u. | 0.5 | 1 | 1 | 1 | 0.5 | 1 | 1 | 0.5 | 1 | 1
可尼丁 |  | 210880-92-5 | 0.5 | 1 | 1 | 1 | 0.5 | 1 | 1 | 1 | n.i.u. | n.i.u. | n.i.u. | 0.5 | 1 | 1 | 1 | 0.5 | 1 | 1 | 0.5 | 1 | 1
香豆磷/蝇毒磷 |  | 56-72-4 | 0.5 | 1 | 1 | 1 | 0.5 | 1 | 1 | 1 | n.i.u. | n.i.u. | n.i.u. | 0.5 | 1 | 1 | 1 | 0.5 | 1 | 1 | 0.5 | 1 | 1
氟氯氰菊酯 |  | 68359-37-5 | 0.5 | 1 | 1 | 1 | 0.5 | 1 | 1 | 1 | n.i.u. | n.i.u. | n.i.u. | 0.5 | 1 | 1 | 1 | 0.5 | 1 | 1 | 0.5 | 1 | 1
λ-氯氟氰菊酯 |  | 91465-08-6 | 0.5 | 1 | 1 | 1 | 0.5 | 1 | 1 | 1 | n.i.u. | n.i.u. | n.i.u. | 0.5 | 1 | 1 | 1 | 0.5 | 1 | 1 | 0.5 | 1 | 1
氯氰菊酯 |  | 52315-07-8 | 0.5 | 1 | 1 | 1 | 0.5 | 1 | 1 | 1 | n.i.u. | n.i.u. | n.i.u. | 0.5 | 1 | 1 | 1 | 0.5 | 1 | 1 | 0.5 | 1 | 1
脱叶膦 |  | 78-48-8 | 0.5 | 1 | 1 | 1 | 0.5 | 1 | 1 | 1 | n.i.u. | n.i.u. | n.i.u. | 0.5 | 1 | 1 | 1 | 0.5 | 1 | 1 | 0.5 | 1 | 1
溴氰菊酯 |  | 52918-63-5 | 0.5 | 1 | 1 | 1 | 0.5 | 1 | 1 | 1 | n.i.u. | n.i.u. | n.i.u. | 0.5 | 1 | 1 | 1 | 0.5 | 1 | 1 | 0.5 | 1 | 1
米托坦 |  | 53-19-0, 72-54-8 | 0.5 | 1 | 1 | 1 | 0.5 | 1 | 1 | 1 | n.i.u. | n.i.u. | n.i.u. | 0.5 | 1 | 1 | 1 | 0.5 | 1 | 1 | 0.5 | 1 | 1
滴滴伊 |  | 3424-82-6, 72-55-9 | 0.5 | 1 | 1 | 1 | 0.5 | 1 | 1 | 1 | n.i.u. | n.i.u. | n.i.u. | 0.5 | 1 | 1 | 1 | 0.5 | 1 | 1 | 0.5 | 1 | 1
滴滴涕 |  | 50-29-3, 789-02-6 | 0.5 | 1 | 1 | 1 | 0.5 | 1 | 1 | 1 | n.i.u. | n.i.u. | n.i.u. | 0.5 | 1 | 1 | 1 | 0.5 | 1 | 1 | 0.5 | 1 | 1
二嗪农 |  | 333-41-5 | 0.5 | 1 | 1 | 1 | 0.5 | 1 | 1 | 1 | n.i.u. | n.i.u. | n.i.u. | 0.5 | 1 | 1 | 1 | 0.5 | 1 | 1 | 0.5 | 1 | 1
双氯酚 |  | 97-23-4 | 0.5 | 1 | 1 | 1 | 0.5 | 1 | 1 | 1 | n.i.u. | n.i.u. | n.i.u. | 0.5 | 1 | 1 | 1 | 0.5 | 1 | 1 | 0.5 | 1 | 1
苯氟磺胺（抑菌灵） |  | 1085-98-9 | 0.5 | 1 | 1 | 1 | 0.5 | 1 | 1 | 1 | n.i.u. | n.i.u. | n.i.u. | 0.5 | 1 | 1 | 1 | 0.5 | 1 | 1 | 0.5 | 1 | 1
三氯杀螨醇 |  | 115-32-2 | 0.5 | 1 | 1 | 1 | 0.5 | 1 | 1 | 1 | n.i.u. | n.i.u. | n.i.u. | 0.5 | 1 | 1 | 1 | 0.5 | 1 | 1 | 0.5 | 1 | 1
2,4-滴丙酸 |  | 120-36-5 | 0.5 | 1 | 1 | 1 | 0.5 | 1 | 1 | 1 | n.i.u. | n.i.u. | n.i.u. | 0.5 | 1 | 1 | 1 | 0.5 | 1 | 1 | 0.5 | 1 | 1
白治磷 |  | 141-66-2 | 0.5 | 1 | 1 | 1 | 0.5 | 1 | 1 | 1 | n.i.u. | n.i.u. | n.i.u. | 0.5 | 1 | 1 | 1 | 0.5 | 1 | 1 | 0.5 | 1 | 1
狄氏剂 |  | 60-57-1 | 0.5 | 1 | 1 | 1 | 0.5 | 1 | 1 | 1 | n.i.u. | n.i.u. | n.i.u. | 0.5 | 1 | 1 | 1 | 0.5 | 1 | 1 | 0.5 | 1 | 1
乐果 |  | 60-51-5 | 0.5 | 1 | 1 | 1 | 0.5 | 1 | 1 | 1 | n.i.u. | n.i.u. | n.i.u. | 0.5 | 1 | 1 | 1 | 0.5 | 1 | 1 | 0.5 | 1 | 1
地乐酚，及其盐和醋酸盐 |  | 88-85-7等 | 0.5 | 1 | 1 | 1 | 0.5 | 1 | 1 | 1 | n.i.u. | n.i.u. | n.i.u. | 0.5 | 1 | 1 | 1 | 0.5 | 1 | 1 | 0.5 | 1 | 1
呋虫胺 |  | 165252-70-0 | 0.5 | 1 | 1 | 1 | 0.5 | 1 | 1 | 1 | n.i.u. | n.i.u. | n.i.u. | 0.5 | 1 | 1 | 1 | 0.5 | 1 | 1 | 0.5 | 1 | 1
DTTB |  | 63405-99-2 | 0.5 | 1 | 1 | 1 | 0.5 | 1 | 1 | 1 | n.i.u. | n.i.u. | n.i.u. | 0.5 | 1 | 1 | 1 | 0.5 | 1 | 1 | 0.5 | 1 | 1
硫丹 |  | 115-29-7 | 0.5 | 1 | 1 | 1 | 0.5 | 1 | 1 | 1 | n.i.u. | n.i.u. | n.i.u. | 0.5 | 1 | 1 | 1 | 0.5 | 1 | 1 | 0.5 | 1 | 1
硫丹, α- |  | 959-98-8 | 0.5 | 1 | 1 | 1 | 0.5 | 1 | 1 | 1 | n.i.u. | n.i.u. | n.i.u. | 0.5 | 1 | 1 | 1 | 0.5 | 1 | 1 | 0.5 | 1 | 1
硫丹, β- |  | 33213-65-9 | 0.5 | 1 | 1 | 1 | 0.5 | 1 | 1 | 1 | n.i.u. | n.i.u. | n.i.u. | 0.5 | 1 | 1 | 1 | 0.5 | 1 | 1 | 0.5 | 1 | 1
异狄氏剂 |  | 72-20-8 | 0.5 | 1 | 1 | 1 | 0.5 | 1 | 1 | 1 | n.i.u. | n.i.u. | n.i.u. | 0.5 | 1 | 1 | 1 | 0.5 | 1 | 1 | 0.5 | 1 | 1
高效氰戊菊酯 |  | 66230-04-4 | 0.5 | 1 | 1 | 1 | 0.5 | 1 | 1 | 1 | n.i.u. | n.i.u. | n.i.u. | 0.5 | 1 | 1 | 1 | 0.5 | 1 | 1 | 0.5 | 1 | 1
氰戊菊酯 |  | 51630-58-1 | 0.5 | 1 | 1 | 1 | 0.5 | 1 | 1 | 1 | n.i.u. | n.i.u. | n.i.u. | 0.5 | 1 | 1 | 1 | 0.5 | 1 | 1 | 0.5 | 1 | 1
七氯 |  | 76-44-8 | 0.5 | 1 | 1 | 1 | 0.5 | 1 | 1 | 1 | n.i.u. | n.i.u. | n.i.u. | 0.5 | 1 | 1 | 1 | 0.5 | 1 | 1 | 0.5 | 1 | 1
环氧七氯 |  | 1024-57-3, 28044-83-9 | 0.5 | 1 | 1 | 1 | 0.5 | 1 | 1 | 1 | n.i.u. | n.i.u. | n.i.u. | 0.5 | 1 | 1 | 1 | 0.5 | 1 | 1 | 0.5 | 1 | 1
六氯苯 |  | 118-74-1 | 0.5 | 1 | 1 | 1 | 0.5 | 1 | 1 | 1 | n.i.u. | n.i.u. | n.i.u. | 0.5 | 1 | 1 | 1 | 0.5 | 1 | 1 | 0.5 | 1 | 1
α-六六六 |  | 319-84-6 | 0.5 | 1 | 1 | 1 | 0.5 | 1 | 1 | 1 | n.i.u. | n.i.u. | n.i.u. | 0.5 | 1 | 1 | 1 | 0.5 | 1 | 1 | 0.5 | 1 | 1
β-六六六 |  | 319-85-7 | 0.5 | 1 | 1 | 1 | 0.5 | 1 | 1 | 1 | n.i.u. | n.i.u. | n.i.u. | 0.5 | 1 | 1 | 1 | 0.5 | 1 | 1 | 0.5 | 1 | 1
δ-六六六 |  | 319-86-8 | 0.5 | 1 | 1 | 1 | 0.5 | 1 | 1 | 1 | n.i.u. | n.i.u. | n.i.u. | 0.5 | 1 | 1 | 1 | 0.5 | 1 | 1 | 0.5 | 1 | 1
吡虫啉 |  | 105827-78-9, 138261-41-3 | 0.5 | 1 | 1 | 1 | 0.5 | 1 | 1 | 1 | n.i.u. | n.i.u. | n.i.u. | 0.5 | 1 | 1 | 1 | 0.5 | 1 | 1 | 0.5 | 1 | 1
异艾氏剂 |  | 465-73-6 | 0.5 | 1 | 1 | 1 | 0.5 | 1 | 1 | 1 | n.i.u. | n.i.u. | n.i.u. | 0.5 | 1 | 1 | 1 | 0.5 | 1 | 1 | 0.5 | 1 | 1
克来范 |  | 4234-79-1 | 0.5 | 1 | 1 | 1 | 0.5 | 1 | 1 | 1 | n.i.u. | n.i.u. | n.i.u. | 0.5 | 1 | 1 | 1 | 0.5 | 1 | 1 | 0.5 | 1 | 1
十氯酮 |  | 143-50-0 | 0.5 | 1 | 1 | 1 | 0.5 | 1 | 1 | 1 | n.i.u. | n.i.u. | n.i.u. | 0.5 | 1 | 1 | 1 | 0.5 | 1 | 1 | 0.5 | 1 | 1
林丹 |  | 58-89-9 | 0.5 | 1 | 1 | 1 | 0.5 | 1 | 1 | 1 | n.i.u. | n.i.u. | n.i.u. | 0.5 | 1 | 1 | 1 | 0.5 | 1 | 1 | 0.5 | 1 | 1
马拉硫磷 |  | 121-75-5 | 0.5 | 1 | 1 | 1 | 0.5 | 1 | 1 | 1 | n.i.u. | n.i.u. | n.i.u. | 0.5 | 1 | 1 | 1 | 0.5 | 1 | 1 | 0.5 | 1 | 1
2-甲-4-氯(苯氧)乙酸 |  | 94-74-6 | 0.5 | 1 | 1 | 1 | 0.5 | 1 | 1 | 1 | n.i.u. | n.i.u. | n.i.u. | 0.5 | 1 | 1 | 1 | 0.5 | 1 | 1 | 0.5 | 1 | 1
2-甲-4-氯(苯氧)丁酸 |  | 94-81-5 | 0.5 | 1 | 1 | 1 | 0.5 | 1 | 1 | 1 | n.i.u. | n.i.u. | n.i.u. | 0.5 | 1 | 1 | 1 | 0.5 | 1 | 1 | 0.5 | 1 | 1
2-甲-4-氯(苯氧)丙酸 |  | 93-65-2 | 0.5 | 1 | 1 | 1 | 0.5 | 1 | 1 | 1 | n.i.u. | n.i.u. | n.i.u. | 0.5 | 1 | 1 | 1 | 0.5 | 1 | 1 | 0.5 | 1 | 1
甲胺磷 |  | 10265-92-6 | 0.5 | 1 | 1 | 1 | 0.5 | 1 | 1 | 1 | n.i.u. | n.i.u. | n.i.u. | 0.5 | 1 | 1 | 1 | 0.5 | 1 | 1 | 0.5 | 1 | 1
灭蚁灵 |  | 2385-85-5 | 0.5 | 1 | 1 | 1 | 0.5 | 1 | 1 | 1 | n.i.u. | n.i.u. | n.i.u. | 0.5 | 1 | 1 | 1 | 0.5 | 1 | 1 | 0.5 | 1 | 1
久效磷 |  | 6923-22-4 | 0.5 | 1 | 1 | 1 | 0.5 | 1 | 1 | 1 | n.i.u. | n.i.u. | n.i.u. | 0.5 | 1 | 1 | 1 | 0.5 | 1 | 1 | 0.5 | 1 | 1
烯啶虫胺 |  | 150824-47-8, 120738-89-8 | 0.5 | 1 | 1 | 1 | 0.5 | 1 | 1 | 1 | n.i.u. | n.i.u. | n.i.u. | 0.5 | 1 | 1 | 1 | 0.5 | 1 | 1 | 0.5 | 1 | 1
对硫磷 |  | 56-38-2 | 0.5 | 1 | 1 | 1 | 0.5 | 1 | 1 | 1 | n.i.u. | n.i.u. | n.i.u. | 0.5 | 1 | 1 | 1 | 0.5 | 1 | 1 | 0.5 | 1 | 1
甲基对硫磷 |  | 298-00-0 | 0.5 | 1 | 1 | 1 | 0.5 | 1 | 1 | 1 | n.i.u. | n.i.u. | n.i.u. | 0.5 | 1 | 1 | 1 | 0.5 | 1 | 1 | 0.5 | 1 | 1
五氯甲氧基苯 |  | 1825-21-4 | 0.5 | 1 | 1 | 1 | 0.5 | 1 | 1 | 1 | n.i.u. | n.i.u. | n.i.u. | 0.5 | 1 | 1 | 1 | 0.5 | 1 | 1 | 0.5 | 1 | 1
乙滴涕 |  | 72-56-0 | 0.5 | 1 | 1 | 1 | 0.5 | 1 | 1 | 1 | n.i.u. | n.i.u. | n.i.u. | 0.5 | 1 | 1 | 1 | 0.5 | 1 | 1 | 0.5 | 1 | 1
速灭磷/磷君 |  | 7786-34-7 | 0.5 | 1 | 1 | 1 | 0.5 | 1 | 1 | 1 | n.i.u. | n.i.u. | n.i.u. | 0.5 | 1 | 1 | 1 | 0.5 | 1 | 1 | 0.5 | 1 | 1
膦胺 |  | 13171-21-6 | 0.5 | 1 | 1 | 1 | 0.5 | 1 | 1 | 1 | n.i.u. | n.i.u. | n.i.u. | 0.5 | 1 | 1 | 1 | 0.5 | 1 | 1 | 0.5 | 1 | 1
烯虫磷/胺丙畏 |  | 31218-83-4 | 0.5 | 1 | 1 | 1 | 0.5 | 1 | 1 | 1 | n.i.u. | n.i.u. | n.i.u. | 0.5 | 1 | 1 | 1 | 0.5 | 1 | 1 | 0.5 | 1 | 1
丙溴磷 |  | 41198-08-7 | 0.5 | 1 | 1 | 1 | 0.5 | 1 | 1 | 1 | n.i.u. | n.i.u. | n.i.u. | 0.5 | 1 | 1 | 1 | 0.5 | 1 | 1 | 0.5 | 1 | 1
氟硅菊酯 |  | 105024-66-6 | 0.5 | 1 | 1 | 1 | 0.5 | 1 | 1 | 1 | n.i.u. | n.i.u. | n.i.u. | 0.5 | 1 | 1 | 1 | 0.5 | 1 | 1 | 0.5 | 1 | 1
毒杀芬 |  | 8001-50-1 | 0.5 | 1 | 1 | 1 | 0.5 | 1 | 1 | 1 | n.i.u. | n.i.u. | n.i.u. | 0.5 | 1 | 1 | 1 | 0.5 | 1 | 1 | 0.5 | 1 | 1
喹硫磷 |  | 13593-03-8 | 0.5 | 1 | 1 | 1 | 0.5 | 1 | 1 | 1 | n.i.u. | n.i.u. | n.i.u. | 0.5 | 1 | 1 | 1 | 0.5 | 1 | 1 | 0.5 | 1 | 1
碳氯灵 |  | 297-78-9 | 0.5 | 1 | 1 | 1 | 0.5 | 1 | 1 | 1 | n.i.u. | n.i.u. | n.i.u. | 0.5 | 1 | 1 | 1 | 0.5 | 1 | 1 | 0.5 | 1 | 1
噻虫啉 |  | 111988-49-9 | 0.5 | 1 | 1 | 1 | 0.5 | 1 | 1 | 1 | n.i.u. | n.i.u. | n.i.u. | 0.5 | 1 | 1 | 1 | 0.5 | 1 | 1 | 0.5 | 1 | 1
噻虫嗪 |  | 153719-23-4 | 0.5 | 1 | 1 | 1 | 0.5 | 1 | 1 | 1 | n.i.u. | n.i.u. | n.i.u. | 0.5 | 1 | 1 | 1 | 0.5 | 1 | 1 | 0.5 | 1 | 1
对甲抑菌灵 |  | 731-27-1 | 0.5 | 1 | 1 | 1 | 0.5 | 1 | 1 | 1 | n.i.u. | n.i.u. | n.i.u. | 0.5 | 1 | 1 | 1 | 0.5 | 1 | 1 | 0.5 | 1 | 1
毒杀芬 |  | 8001-35-2 | 0.5 | 1 | 1 | 1 | 0.5 | 1 | 1 | 1 | n.i.u. | n.i.u. | n.i.u. | 0.5 | 1 | 1 | 1 | 0.5 | 1 | 1 | 0.5 | 1 | 1
三唑磷 |  | 24017-47-8 | 0.5 | 1 | 1 | 1 | 0.5 | 1 | 1 | 1 | n.i.u. | n.i.u. | n.i.u. | 0.5 | 1 | 1 | 1 | 0.5 | 1 | 1 | 0.5 | 1 | 1
氟乐灵 |  | 1582-09-8 | 0.5 | 1 | 1 | 1 | 0.5 | 1 | 1 | 1 | n.i.u. | n.i.u. | n.i.u. | 0.5 | 1 | 1 | 1 | 0.5 | 1 | 1 | 0.5 | 1 | 1
以上杀虫剂总量 |  |  | 0.5 | 1 | 1 | 1 | 0.5 | 1 | 1 | 1 | n.i.u. | n.i.u. | n.i.u. | 0.5 | 1 | 1 | 1 | 0.5 | 1 | 1 | 0.5 | 1 | 1
草甘膦及其盐 （例如草甘膦异丙胺盐、钾盐、铵盐） |  | 1071-83-6， 38641-94-0， 70901-12-1， 40465-66-5等 | 5 | 5 | 5 | 5 | 5 | 5 | 5 | 5 | n.i.u. | n.i.u. | n.i.u. | n.a. | n.a. | n.a. | n.a. | 5 | 5 | 5 | 5 | 5 | 5
阿特拉津 |  | 1912-24-9 | u.o. | u.o. | u.o. | u.o. | u.o. | u.o. | u.o. | u.o. | n.a. | n.a. | n.a. | u.o. | u.o. | u.o. | u.o. | u.o. | u.o. | u.o. | u.o. | u.o. | u.o.
恶虫威 |  | 22781-23-3 | u.o. | u.o. | u.o. | u.o. | u.o. | u.o. | u.o. | u.o. | n.a. | n.a. | n.a. | u.o. | u.o. | u.o. | u.o. | u.o. | u.o. | u.o. | u.o. | u.o. | u.o.
联苯菊酯 |  | 82657-04-3 | u.o. | u.o. | u.o. | u.o. | u.o. | u.o. | u.o. | u.o. | n.a. | n.a. | n.a. | u.o. | u.o. | u.o. | u.o. | u.o. | u.o. | u.o. | u.o. | u.o. | u.o.
生物苄呋菊酯（苄呋菊酯） |  | 28434-01-7 | u.o. | u.o. | u.o. | u.o. | u.o. | u.o. | u.o. | u.o. | n.a. | n.a. | n.a. | u.o. | u.o. | u.o. | u.o. | u.o. | u.o. | u.o. | u.o. | u.o. | u.o.
噻嗪酮 |  | 69327-76-0 | u.o. | u.o. | u.o. | u.o. | u.o. | u.o. | u.o. | u.o. | n.a. | n.a. | n.a. | u.o. | u.o. | u.o. | u.o. | u.o. | u.o. | u.o. | u.o. | u.o. | u.o.
敌菌丹 |  | 2425-06-1 | u.o. | u.o. | u.o. | u.o. | u.o. | u.o. | u.o. | u.o. | n.a. | n.a. | n.a. | u.o. | u.o. | u.o. | u.o. | u.o. | u.o. | u.o. | u.o. | u.o. | u.o.
丁硫克百威 |  | 55285-14-8 | u.o. | u.o. | u.o. | u.o. | u.o. | u.o. | u.o. | u.o. | n.a. | n.a. | n.a. | u.o. | u.o. | u.o. | u.o. | u.o. | u.o. | u.o. | u.o. | u.o. | u.o.
虫螨腈 |  | 122453-73-0 | u.o. | u.o. | u.o. | u.o. | u.o. | u.o. | u.o. | u.o. | n.a. | n.a. | n.a. | u.o. | u.o. | u.o. | u.o. | u.o. | u.o. | u.o. | u.o. | u.o. | u.o.
氟啶脲 |  | 71422-67-8 | u.o. | u.o. | u.o. | u.o. | u.o. | u.o. | u.o. | u.o. | n.a. | n.a. | n.a. | u.o. | u.o. | u.o. | u.o. | u.o. | u.o. | u.o. | u.o. | u.o. | u.o.
乙基毒死蜱 |  | 2921-88-2 | u.o. | u.o. | u.o. | u.o. | u.o. | u.o. | u.o. | u.o. | n.a. | n.a. | n.a. | u.o. | u.o. | u.o. | u.o. | u.o. | u.o. | u.o. | u.o. | u.o. | u.o.
甲基毒死蜱 |  | 5598-13-0 | u.o. | u.o. | u.o. | u.o. | u.o. | u.o. | u.o. | u.o. | n.a. | n.a. | n.a. | u.o. | u.o. | u.o. | u.o. | u.o. | u.o. | u.o. | u.o. | u.o. | u.o.
烯草酮 |  | 99129-21-2 | u.o. | u.o. | u.o. | u.o. | u.o. | u.o. | u.o. | u.o. | n.a. | n.a. | n.a. | u.o. | u.o. | u.o. | u.o. | u.o. | u.o. | u.o. | u.o. | u.o. | u.o.
环丙酸酰胺 |  | 113136-77-9 | u.o. | u.o. | u.o. | u.o. | u.o. | u.o. | u.o. | u.o. | n.a. | n.a. | n.a. | u.o. | u.o. | u.o. | u.o. | u.o. | u.o. | u.o. | u.o. | u.o. | u.o.
丁醚脲 |  | 80060-09-9 | u.o. | u.o. | u.o. | u.o. | u.o. | u.o. | u.o. | u.o. | n.a. | n.a. | n.a. | u.o. | u.o. | u.o. | u.o. | u.o. | u.o. | u.o. | u.o. | u.o. | u.o.
除线磷 |  | 97-17-6 | u.o. | u.o. | u.o. | u.o. | u.o. | u.o. | u.o. | u.o. | n.a. | n.a. | n.a. | u.o. | u.o. | u.o. | u.o. | u.o. | u.o. | u.o. | u.o. | u.o. | u.o.
敌敌畏 |  | 62-73-7 | u.o. | u.o. | u.o. | u.o. | u.o. | u.o. | u.o. | u.o. | n.a. | n.a. | n.a. | u.o. | u.o. | u.o. | u.o. | u.o. | u.o. | u.o. | u.o. | u.o. | u.o.
除虫脲 |  | 35367-38-5 | u.o. | u.o. | u.o. | u.o. | u.o. | u.o. | u.o. | u.o. | n.a. | n.a. | n.a. | u.o. | u.o. | u.o. | u.o. | u.o. | u.o. | u.o. | u.o. | u.o. | u.o.
敌草隆 |  | 330-54-1 | u.o. | u.o. | u.o. | u.o. | u.o. | u.o. | u.o. | u.o. | n.a. | n.a. | n.a. | u.o. | u.o. | u.o. | u.o. | u.o. | u.o. | u.o. | u.o. | u.o. | u.o.
右旋烯炔菊酯 |  | 54406-48-3 | u.o. | u.o. | u.o. | u.o. | u.o. | u.o. | u.o. | u.o. | n.a. | n.a. | n.a. | u.o. | u.o. | u.o. | u.o. | u.o. | u.o. | u.o. | u.o. | u.o. | u.o.
硫丹硫酸酯 |  | 1031-07-8 | u.o. | u.o. | u.o. | u.o. | u.o. | u.o. | u.o. | u.o. | n.a. | n.a. | n.a. | u.o. | u.o. | u.o. | u.o. | u.o. | u.o. | u.o. | u.o. | u.o. | u.o.
乙硫磷 |  | 563-12-2 | u.o. | u.o. | u.o. | u.o. | u.o. | u.o. | u.o. | u.o. | n.a. | n.a. | n.a. | u.o. | u.o. | u.o. | u.o. | u.o. | u.o. | u.o. | u.o. | u.o. | u.o.
皮蝇磷 |  | 299-84-3 | u.o. | u.o. | u.o. | u.o. | u.o. | u.o. | u.o. | u.o. | n.a. | n.a. | n.a. | u.o. | u.o. | u.o. | u.o. | u.o. | u.o. | u.o. | u.o. | u.o. | u.o.
杀螟硫磷 |  | 122-14-5 | u.o. | u.o. | u.o. | u.o. | u.o. | u.o. | u.o. | u.o. | n.a. | n.a. | n.a. | u.o. | u.o. | u.o. | u.o. | u.o. | u.o. | u.o. | u.o. | u.o. | u.o.
甲氰菊酯 |  | 39515-41-8 | u.o. | u.o. | u.o. | u.o. | u.o. | u.o. | u.o. | u.o. | n.a. | n.a. | n.a. | u.o. | u.o. | u.o. | u.o. | u.o. | u.o. | u.o. | u.o. | u.o. | u.o.
倍硫磷 |  | 55-38-9 | u.o. | u.o. | u.o. | u.o. | u.o. | u.o. | u.o. | u.o. | n.a. | n.a. | n.a. | u.o. | u.o. | u.o. | u.o. | u.o. | u.o. | u.o. | u.o. | u.o. | u.o.
氟虫腈 |  | 120068-37-3 | u.o. | u.o. | u.o. | u.o. | u.o. | u.o. | u.o. | u.o. | n.a. | n.a. | n.a. | u.o. | u.o. | u.o. | u.o. | u.o. | u.o. | u.o. | u.o. | u.o. | u.o.
氟氯苯菊酯 |  | 69770-45-2 | u.o. | u.o. | u.o. | u.o. | u.o. | u.o. | u.o. | u.o. | n.a. | n.a. | n.a. | u.o. | u.o. | u.o. | u.o. | u.o. | u.o. | u.o. | u.o. | u.o. | u.o.
虱螨脲 |  | 103055-07-8 | u.o. | u.o. | u.o. | u.o. | u.o. | u.o. | u.o. | u.o. | n.a. | n.a. | n.a. | u.o. | u.o. | u.o. | u.o. | u.o. | u.o. | u.o. | u.o. | u.o. | u.o.
威百亩 |  | 137-42-8 | u.o. | u.o. | u.o. | u.o. | u.o. | u.o. | u.o. | u.o. | n.a. | n.a. | n.a. | u.o. | u.o. | u.o. | u.o. | u.o. | u.o. | u.o. | u.o. | u.o. | u.o.
灭多威 |  | 16752-77-5 | u.o. | u.o. | u.o. | u.o. | u.o. | u.o. | u.o. | u.o. | n.a. | n.a. | n.a. | u.o. | u.o. | u.o. | u.o. | u.o. | u.o. | u.o. | u.o. | u.o. | u.o.
异丙甲草胺 |  | 51218-45-2 | u.o. | u.o. | u.o. | u.o. | u.o. | u.o. | u.o. | u.o. | n.a. | n.a. | n.a. | u.o. | u.o. | u.o. | u.o. | u.o. | u.o. | u.o. | u.o. | u.o. | u.o.
二甲戊灵 |  | 40487-42-1 | u.o. | u.o. | u.o. | u.o. | u.o. | u.o. | u.o. | u.o. | n.a. | n.a. | n.a. | u.o. | u.o. | u.o. | u.o. | u.o. | u.o. | u.o. | u.o. | u.o. | u.o.
亚胺硫磷 |  | 732-11-6 | u.o. | u.o. | u.o. | u.o. | u.o. | u.o. | u.o. | u.o. | n.a. | n.a. | n.a. | u.o. | u.o. | u.o. | u.o. | u.o. | u.o. | u.o. | u.o. | u.o. | u.o.
辛硫磷/肟硫磷 |  | 14816-18-3 | u.o. | u.o. | u.o. | u.o. | u.o. | u.o. | u.o. | u.o. | n.a. | n.a. | n.a. | u.o. | u.o. | u.o. | u.o. | u.o. | u.o. | u.o. | u.o. | u.o. | u.o.
乙基嘧啶磷 |  | 23505-41-1 | u.o. | u.o. | u.o. | u.o. | u.o. | u.o. | u.o. | u.o. | n.a. | n.a. | n.a. | u.o. | u.o. | u.o. | u.o. | u.o. | u.o. | u.o. | u.o. | u.o. | u.o.
甲基嘧啶磷 |  | 29232-93-7 | u.o. | u.o. | u.o. | u.o. | u.o. | u.o. | u.o. | u.o. | n.a. | n.a. | n.a. | u.o. | u.o. | u.o. | u.o. | u.o. | u.o. | u.o. | u.o. | u.o. | u.o.
扑草净 |  | 83653-07-0 | u.o. | u.o. | u.o. | u.o. | u.o. | u.o. | u.o. | u.o. | n.a. | n.a. | n.a. | u.o. | u.o. | u.o. | u.o. | u.o. | u.o. | u.o. | u.o. | u.o. | u.o.
吡蚜酮 |  | 123312-89-0 | u.o. | u.o. | u.o. | u.o. | u.o. | u.o. | u.o. | u.o. | n.a. | n.a. | n.a. | u.o. | u.o. | u.o. | u.o. | u.o. | u.o. | u.o. | u.o. | u.o. | u.o.
除虫菊 |  | 8003-34-7 | u.o. | u.o. | u.o. | u.o. | u.o. | u.o. | u.o. | u.o. | n.a. | n.a. | n.a. | u.o. | u.o. | u.o. | u.o. | u.o. | u.o. | u.o. | u.o. | u.o. | u.o.
五氯硝基苯 |  | 82-68-8 | u.o. | u.o. | u.o. | u.o. | u.o. | u.o. | u.o. | u.o. | n.a. | n.a. | n.a. | u.o. | u.o. | u.o. | u.o. | u.o. | u.o. | u.o. | u.o. | u.o. | u.o.
氟苯脲 |  | 83121-18-0 | u.o. | u.o. | u.o. | u.o. | u.o. | u.o. | u.o. | u.o. | n.a. | n.a. | n.a. | u.o. | u.o. | u.o. | u.o. | u.o. | u.o. | u.o. | u.o. | u.o. | u.o.
杀虫畏 |  | 961-11-5 | u.o. | u.o. | u.o. | u.o. | u.o. | u.o. | u.o. | u.o. | n.a. | n.a. | n.a. | u.o. | u.o. | u.o. | u.o. | u.o. | u.o. | u.o. | u.o. | u.o. | u.o.
噻苯隆 |  | 51707-55-2 | u.o. | u.o. | u.o. | u.o. | u.o. | u.o. | u.o. | u.o. | n.a. | n.a. | n.a. | u.o. | u.o. | u.o. | u.o. | u.o. | u.o. | u.o. | u.o. | u.o. | u.o.
灭多威 |  | 59669-26-0 | u.o. | u.o. | u.o. | u.o. | u.o. | u.o. | u.o. | u.o. | n.a. | n.a. | n.a. | u.o. | u.o. | u.o. | u.o. | u.o. | u.o. | u.o. | u.o. | u.o. | u.o.
甲基立枯磷 |  | 57018-04-9 | u.o. | u.o. | u.o. | u.o. | u.o. | u.o. | u.o. | u.o. | n.a. | n.a. | n.a. | u.o. | u.o. | u.o. | u.o. | u.o. | u.o. | u.o. | u.o. | u.o. | u.o.
四氟苯菊酯 |  | 118712-89-3 | u.o. | u.o. | u.o. | u.o. | u.o. | u.o. | u.o. | u.o. | n.a. | n.a. | n.a. | u.o. | u.o. | u.o. | u.o. | u.o. | u.o. | u.o. | u.o. | u.o. | u.o.
三氟啶磺隆钠 |  | 199119-58-9 | u.o. | u.o. | u.o. | u.o. | u.o. | u.o. | u.o. | u.o. | n.a. | n.a. | n.a. | u.o. | u.o. | u.o. | u.o. | u.o. | u.o. | u.o. | u.o. | u.o. | u.o.
杀虫隆 |  | 64628-44-0 | u.o. | u.o. | u.o. | u.o. | u.o. | u.o. | u.o. | u.o. | n.a. | n.a. | n.a. | u.o. | u.o. | u.o. | u.o. | u.o. | u.o. | u.o. | u.o. | u.o. | u.o.
氯化苯酚[mg/kg]
2-氯苯酚 |  | 95-57-8 | 0.5 | 3 | 3 | 3 | 0.5 | 1 | 1 | 1 | 5 | 25 | 0.5 | 2 | 2 | 2 | 2 | 0.5 | 3 | 3 | 0.5 | 1 | 1
3-氯苯酚 |  | 108-43-0 | 0.5 | 3 | 3 | 3 | 0.5 | 1 | 1 | 1 | 5 | 25 | 0.5 | 2 | 2 | 2 | 2 | 0.5 | 3 | 3 | 0.5 | 1 | 1
4-氯苯酚 |  | 106-48-9 | 0.5 | 3 | 3 | 3 | 0.5 | 1 | 1 | 1 | 5 | 25 | 0.5 | 2 | 2 | 2 | 2 | 0.5 | 3 | 3 | 0.5 | 1 | 1
一氯苯酚总量 | MCP |  | 0.5 | 3 | 3 | 3 | 0.5 | 1 | 1 | 1 | 5 | 25 | 0.5 | 2 | 2 | 2 | 2 | 0.5 | 3 | 3 | 0.5 | 1 | 1
2,3-二氯苯酚 |  | 576-24-9 | 0.5 | 3 | 3 | 3 | 0.5 | 1 | 1 | 1 | 5 | 25 | 0.5 | 1 | 1 | 1 | 1 | 0.5 | 3 | 3 | 0.5 | 1 | 1
2,4-二氯苯酚 |  | 120-83-2 | 0.5 | 3 | 3 | 3 | 0.5 | 1 | 1 | 1 | 5 | 25 | 0.5 | 1 | 1 | 1 | 1 | 0.5 | 3 | 3 | 0.5 | 1 | 1
2,5-二氯苯酚 |  | 583-78-8 | 0.5 | 3 | 3 | 3 | 0.5 | 1 | 1 | 1 | 5 | 25 | 0.5 | 1 | 1 | 1 | 1 | 0.5 | 3 | 3 | 0.5 | 1 | 1
2,6-二氯苯酚 |  | 87-65-0 | 0.5 | 3 | 3 | 3 | 0.5 | 1 | 1 | 1 | 5 | 25 | 0.5 | 1 | 1 | 1 | 1 | 0.5 | 3 | 3 | 0.5 | 1 | 1
3,4-二氯苯酚 |  | 95-77-2 | 0.5 | 3 | 3 | 3 | 0.5 | 1 | 1 | 1 | 5 | 25 | 0.5 | 1 | 1 | 1 | 1 | 0.5 | 3 | 3 | 0.5 | 1 | 1
3,5-二氯苯酚 |  | 591-35-5 | 0.5 | 3 | 3 | 3 | 0.5 | 1 | 1 | 1 | 5 | 25 | 0.5 | 1 | 1 | 1 | 1 | 0.5 | 3 | 3 | 0.5 | 1 | 1
二氯苯酚总量 | DCP |  | 0.5 | 3 | 3 | 3 | 0.5 | 1 | 1 | 1 | 5 | 25 | 0.5 | 1 | 1 | 1 | 1 | 0.5 | 3 | 3 | 0.5 | 1 | 1
2,3,4-三氯苯酚 |  | 15950-66-0 | 0.2 | 2 | 2 | 2 | 0.2 | 1 | 1 | 1 | 2 | 10 | 0.2 | 0.5 | 1 | 1 | 1 | 0.2 | 2 | 2 | 0.2 | 1 | 1
2,3,5-三氯苯酚 |  | 933-78-8 | 0.2 | 2 | 2 | 2 | 0.2 | 1 | 1 | 1 | 2 | 10 | 0.2 | 0.5 | 1 | 1 | 1 | 0.2 | 2 | 2 | 0.2 | 1 | 1
2,3,6-三氯苯酚 |  | 933-75-5 | 0.2 | 2 | 2 | 2 | 0.2 | 1 | 1 | 1 | 2 | 10 | 0.2 | 0.5 | 1 | 1 | 1 | 0.2 | 2 | 2 | 0.2 | 1 | 1
2,4,5-三氯苯酚 |  | 95-95-4 | 0.2 | 2 | 2 | 2 | 0.2 | 1 | 1 | 1 | 2 | 10 | 0.2 | 0.5 | 1 | 1 | 1 | 0.2 | 2 | 2 | 0.2 | 1 | 1
2,4,6-三氯苯酚 |  | 88-06-2 | 0.2 | 2 | 2 | 2 | 0.2 | 1 | 1 | 1 | 2 | 10 | 0.2 | 0.5 | 1 | 1 | 1 | 0.2 | 2 | 2 | 0.2 | 1 | 1
3,4,5-三氯苯酚 |  | 609-19-8 | 0.2 | 2 | 2 | 2 | 0.2 | 1 | 1 | 1 | 2 | 10 | 0.2 | 0.5 | 1 | 1 | 1 | 0.2 | 2 | 2 | 0.2 | 1 | 1
三氯苯酚总量 | TrCP |  | 0.2 | 2 | 2 | 2 | 0.2 | 1 | 1 | 1 | 2 | 10 | 0.2 | 0.5 | 1 | 1 | 1 | 0.2 | 2 | 2 | 0.2 | 1 | 1
2,3,4,5-四氯苯酚 |  | 4901-51-3 | 0.05 | 0.5 | 0.5 | 0.5 | 0.05 | 0.25 | 0.25 | 0.25 | 0.5 | 2.5 | 0.05 | 0.5 | 0.5 | 0.5 | 0.5 | 0.05 | 0.5 | 0.5 | 0.05 | 0.25 | 0.25
2,3,4,6-四氯苯酚 |  | 58-90-2 | 0.05 | 0.5 | 0.5 | 0.5 | 0.05 | 0.25 | 0.25 | 0.25 | 0.5 | 2.5 | 0.05 | 0.5 | 0.5 | 0.5 | 0.5 | 0.05 | 0.5 | 0.5 | 0.05 | 0.25 | 0.25
2,3,5,6-四氯苯酚 |  | 935-95-5 | 0.05 | 0.5 | 0.5 | 0.5 | 0.05 | 0.25 | 0.25 | 0.25 | 0.5 | 2.5 | 0.05 | 0.5 | 0.5 | 0.5 | 0.5 | 0.05 | 0.5 | 0.5 | 0.05 | 0.25 | 0.25
四氯苯酚总量 | TeCP |  | 0.05 | 0.5 | 0.5 | 0.5 | 0.05 | 0.25 | 0.25 | 0.25 | 0.5 | 2.5 | 0.05 | 0.5 | 0.5 | 0.5 | 0.5 | 0.05 | 0.5 | 0.5 | 0.05 | 0.25 | 0.25
五氯苯酚(PCP) | PCP | 87-86-5 | 0.05 | 0.5 | 0.5 | 0.5 | 0.05 | 0.25 | 0.25 | 0.25 | 0.5 | 2.5 | 0.05 | 0.3 | 0.5 | 0.5 | 0.5 | 0.05 | 0.5 | 0.5 | 0.05 | 0.25 | 0.25
增塑剂/邻苯二甲酸酯[mg/kg]
邻苯二甲酸丁基苄酯 | BBP | 85-68-7 | 500 | 500 | 500 | 1000 | 100 | 100 | 100 | 100 | 250 | 1000 | 100 | 500 | 500 | 500 | 1000 | 500 | 500 | 500 | 100 | 100 | 100
邻苯二甲酸二甲酯 | DMP | 131-11-3 | 500 | 500 | 500 | 1000 | 100 | 100 | 100 | 100 | 250 | 1000 | 100 | 500 | 500 | 500 | 1000 | 500 | 500 | 500 | 100 | 100 | 100
邻苯二甲酸二乙酯 | DEP | 84-66-2 | 500 | 500 | 500 | 1000 | 100 | 100 | 100 | 100 | 250 | 1000 | 100 | 500 | 500 | 500 | 1000 | 500 | 500 | 500 | 100 | 100 | 100
邻苯二甲酸二丁酯 | DBP | 84-74-2 | 500 | 500 | 500 | 1000 | 100 | 100 | 100 | 100 | 250 | 1000 | 100 | 500 | 500 | 500 | 1000 | 500 | 500 | 500 | 100 | 100 | 100
邻苯二甲酸二(2-甲氧基乙基)酯 | DMEP | 117-82-8 | 500 | 500 | 500 | 1000 | 100 | 100 | 100 | 100 | 250 | 1000 | 100 | 500 | 500 | 500 | 1000 | 500 | 500 | 500 | 100 | 100 | 100
邻苯二甲酸二(2-乙基己基)酯 | DEHP | 117-81-7 | 500 | 500 | 500 | 1000 | 100 | 100 | 100 | 100 | 250 | 1000 | 100 | 500 | 500 | 500 | 1000 | 500 | 500 | 500 | 100 | 100 | 100
邻苯二甲酸二(C6-8支链)烷基酯（富C7） | DIHP | 71888-89-6 | 500 | 500 | 500 | 1000 | 100 | 100 | 100 | 100 | 250 | 1000 | 100 | 500 | 500 | 500 | 1000 | 500 | 500 | 500 | 100 | 100 | 100
邻苯二甲酸二(C7-11支链与直链)烷基酯 | DHNUP | 68515-42-4 | 500 | 500 | 500 | 1000 | 100 | 100 | 100 | 100 | 250 | 1000 | 100 | 500 | 500 | 500 | 1000 | 500 | 500 | 500 | 100 | 100 | 100
邻苯二甲酸二环己酯 | DCHP | 84-61-7 | 500 | 500 | 500 | 1000 | 100 | 100 | 100 | 100 | 250 | 1000 | 100 | 500 | 500 | 500 | 1000 | 500 | 500 | 500 | 100 | 100 | 100
邻苯二甲酸二己酯（支链与直链） | DHxP | 68515-50-4 | 500 | 500 | 500 | 1000 | 100 | 100 | 100 | 100 | 250 | 1000 | 100 | 500 | 500 | 500 | 1000 | 500 | 500 | 500 | 100 | 100 | 100
邻苯二甲酸二异丁酯 | DIBP | 84-69-5 | 500 | 500 | 500 | 1000 | 100 | 100 | 100 | 100 | 250 | 1000 | 100 | 500 | 500 | 500 | 1000 | 500 | 500 | 500 | 100 | 100 | 100
邻苯二甲酸二异己酯 | DIHxP | 71850-09-4 | 500 | 500 | 500 | 1000 | 100 | 100 | 100 | 100 | 250 | 1000 | 100 | 500 | 500 | 500 | 1000 | 500 | 500 | 500 | 100 | 100 | 100
邻苯二甲酸二异辛酯 | DIOP | 27554-26-3 | 500 | 500 | 500 | 1000 | 100 | 100 | 100 | 100 | 250 | 1000 | 100 | 500 | 500 | 500 | 1000 | 500 | 500 | 500 | 100 | 100 | 100
邻苯二甲酸二异壬酯 | DINP | 28553-12-0, 68515-48-0 | 500 | 500 | 500 | n.a. | 100 | 100 | 100 | 100 | 250 | 1000 | 100 | 500 | 500 | 500 | n.a. | 500 | 500 | 500 | 100 | 100 | 100
邻苯二甲酸二异癸酯 | DIDP | 26761-40-0, 68515-49-1 | 500 | 500 | 500 | 1000 | 100 | 100 | 100 | 100 | 250 | 1000 | 100 | 500 | 500 | 500 | 1000 | 500 | 500 | 500 | 100 | 100 | 100
邻苯二甲酸二丙酯 | DPrP | 131-16-8 | 500 | 500 | 500 | 1000 | 100 | 100 | 100 | 100 | 250 | 1000 | 100 | 500 | 500 | 500 | 1000 | 500 | 500 | 500 | 100 | 100 | 100
邻苯二甲酸二己酯 | DHP | 84-75-3 | 500 | 500 | 500 | 1000 | 100 | 100 | 100 | 100 | 250 | 1000 | 100 | 500 | 500 | 500 | 1000 | 500 | 500 | 500 | 100 | 100 | 100
邻苯二甲酸二正辛酯 | DNOP | 117-84-0 | 500 | 500 | 500 | 1000 | 100 | 100 | 100 | 100 | 250 | 1000 | 100 | 500 | 500 | 500 | 1000 | 500 | 500 | 500 | 100 | 100 | 100
邻苯二甲酸二壬酯 | DNP | 84-76-4 | 500 | 500 | 500 | 1000 | 100 | 100 | 100 | 100 | 250 | 1000 | 100 | 500 | 500 | 500 | 1000 | 500 | 500 | 500 | 100 | 100 | 100
邻苯二甲酸二戊酯（正-、异-或其混合） | DPP | 131-18-0, 605-50-5, 776297-69-9, 84777-06-0 | 500 | 500 | 500 | 1000 | 100 | 100 | 100 | 100 | 250 | 1000 | 100 | 500 | 500 | 500 | 1000 | 500 | 500 | 500 | 100 | 100 | 100
邻苯二甲酸二(C6-10)烷基酯 |  | 68515-51-5 | 500 | 500 | 500 | 1000 | 100 | 100 | 100 | 100 | 250 | 1000 | 100 | 500 | 500 | 500 | 1000 | 500 | 500 | 500 | 100 | 100 | 100
(癸基，己基，辛基)酯与1,2-苯二甲酸的复合物 |  | 68648-93-1 | 500 | 500 | 500 | 1000 | 100 | 100 | 100 | 100 | 250 | 1000 | 100 | 500 | 500 | 500 | 1000 | 500 | 500 | 500 | 100 | 100 | 100
总量 |  |  | 500 | 500 | 500 | n.a. | 250 | 250 | 250 | 250 | 250 | 1000 | 250 | 500 | 500 | 500 | n.a. | 500 | 500 | 500 | 250 | 250 | 250
不含DINP总量 |  |  | n.a. | n.a. | n.a. | 1000 | n.a. | n.a. | n.a. | n.a. | n.a. | n.a. | n.a. | n.a. | n.a. | n.a. | 1000 | n.a. | n.a. | n.a. | n.a. | n.a. | n.a.
有机锡化合物[mg/kg]
一甲基锡 | MMT | 多种 | 1 | 2 | 2 | 2 | 0.5 | 0.5 | 0.5 | 0.5 | 5 | 25 | 0.5 | 1 | 2 | 2 | 2 | 1 | 2 | 2 | 0.5 | 0.5 | 0.5
一丁基锡 | MBT | 多种 | 1 | 2 | 2 | 2 | 0.5 | 0.5 | 0.5 | 0.5 | 5 | 25 | 0.5 | 1 | 2 | 2 | 2 | 1 | 2 | 2 | 0.5 | 0.5 | 0.5
一苯基锡 | MPhT | 多种 | 1 | 2 | 2 | 2 | 0.5 | 0.5 | 0.5 | 0.5 | 5 | 25 | 0.5 | 1 | 2 | 2 | 2 | 1 | 2 | 2 | 0.5 | 0.5 | 0.5
一辛基锡 | MOT | 多种 | 1 | 2 | 2 | 2 | 0.5 | 0.5 | 0.5 | 0.5 | 5 | 25 | 0.5 | 1 | 2 | 2 | 2 | 1 | 2 | 2 | 0.5 | 0.5 | 0.5
二甲基锡 | DMT | 多种 | 1 | 2 | 2 | 2 | 0.5 | 0.5 | 0.5 | 0.5 | 5 | 25 | 0.5 | 1 | 2 | 2 | 2 | 1 | 2 | 2 | 0.5 | 0.5 | 0.5
二丙基锡 | DPT | 多种 | 1 | 2 | 2 | 2 | 0.5 | 0.5 | 0.5 | 0.5 | 5 | 25 | 0.5 | 1 | 2 | 2 | 2 | 1 | 2 | 2 | 0.5 | 0.5 | 0.5
二丁基锡 | DBT | 多种 | 1 | 2 | 2 | 2 | 0.5 | 0.5 | 0.5 | 0.5 | 5 | 25 | 0.5 | 1 | 2 | 2 | 2 | 1 | 2 | 2 | 0.5 | 0.5 | 0.5
二苯基锡 | DPhT | 多种 | 1 | 2 | 2 | 2 | 0.5 | 0.5 | 0.5 | 0.5 | 5 | 25 | 0.5 | 1 | 2 | 2 | 2 | 1 | 2 | 2 | 0.5 | 0.5 | 0.5
二辛基锡 | DOT | 多种 | 1 | 2 | 2 | 2 | 0.5 | 0.5 | 0.5 | 0.5 | 5 | 25 | 0.5 | 1 | 2 | 2 | 2 | 1 | 2 | 2 | 0.5 | 0.5 | 0.5
三甲基锡 | TMT | 多种 | 1 | 2 | 2 | 2 | 0.5 | 0.5 | 0.5 | 0.5 | 5 | 25 | 0.5 | 1 | 2 | 2 | 2 | 1 | 2 | 2 | 0.5 | 0.5 | 0.5
三丙基锡 | TPT | 多种 | 1 | 2 | 2 | 2 | 0.5 | 0.5 | 0.5 | 0.5 | 1 | 5 | 0.5 | 1 | 2 | 2 | 2 | 1 | 2 | 2 | 0.5 | 0.5 | 0.5
三丁基锡 | TBT | 多种 | 0.5 | 1 | 1 | 1 | 0.5 | 0.5 | 0.5 | 0.5 | 5 | 25 | 0.5 | 0.5 | 1 | 1 | 1 | 0.5 | 1 | 1 | 0.5 | 0.5 | 0.5
三苯基锡 | TPhT | 多种 | 0.5 | 1 | 1 | 1 | 0.5 | 0.5 | 0.5 | 0.5 | 5 | 25 | 0.5 | 0.5 | 1 | 1 | 1 | 0.5 | 1 | 1 | 0.5 | 0.5 | 0.5
三辛基锡 | TOT | 多种 | 1 | 2 | 2 | 2 | 0.5 | 0.5 | 0.5 | 0.5 | 5 | 25 | 0.5 | 1 | 2 | 2 | 2 | 1 | 2 | 2 | 0.5 | 0.5 | 0.5
三环己基锡 | TCyHT | 多种 | 1 | 2 | 2 | 2 | 0.5 | 0.5 | 0.5 | 0.5 | 1 | 5 | 0.5 | 1 | 2 | 2 | 2 | 1 | 2 | 2 | 0.5 | 0.5 | 0.5
四乙基锡 | TeET | 多种 | 1 | 2 | 2 | 2 | 0.5 | 0.5 | 0.5 | 0.5 | 1 | 5 | 0.5 | 1 | 2 | 2 | 2 | 1 | 2 | 2 | 0.5 | 0.5 | 0.5
四丁基锡 | TeBT | 多种 | 1 | 2 | 2 | 2 | 0.5 | 0.5 | 0.5 | 0.5 | 1 | 5 | 0.5 | 1 | 2 | 2 | 2 | 1 | 2 | 2 | 0.5 | 0.5 | 0.5
四辛基锡 | TeOT | 多种 | 1 | 2 | 2 | 2 | 0.5 | 0.5 | 0.5 | 0.5 | 1 | 5 | 0.5 | 1 | 2 | 2 | 2 | 1 | 2 | 2 | 0.5 | 0.5 | 0.5
双酚[mg/kg]
双酚A（4,4'-亚异丙基二苯酚） | BPA | 80-05-7 | 10 | 10 | 10 | 10 | 10 | 10 | 10 | 10 | 100 | 500 | 10 | 10 | 10 | 10 | 10 | 10 | 10 | 10 | 10 | 10 | 10
双酚B（4,4'-（1-甲基丙基）双酚） | BPB | 77-40-7 | 200 | 200 | 200 | 200 | 200 | 200 | 200 | 200 | 1000 | 1000 [13] | 200 | 800 | 800 | 800 | 800 | 200 | 200 | 200 | 200 | 200 | 200
双酚AF（4,4'-(六氟异亚丙基)双酚） | BPAF | 1478-61-1 | 200 | 200 | 200 | 200 | 200 | 200 | 200 | 200 | 1000 | 5000 | 200 | 800 | 800 | 800 | 800 | 200 | 200 | 200 | 200 | 200 | 200
双酚F（4,4'-二羟基二苯甲烷） | BPF | 620-92-8 | 200 | 200 | 200 | 200 | 200 | 200 | 200 | 200 | 1000 | 5000 | 200 | 800 | 800 | 800 | 800 | 200 | 200 | 200 | 200 | 200 | 200
双酚S（4,4′-二羟基二苯砜） | BPS | 80-09-1 | 200 | 200 | 200 | 200 | 200 | 200 | 200 | 200 | 1000 | 1000 [13] | 200 | 800 [14] | 800 [14] | 800 [14] | 800 [14] | 200 | 200 | 200 | 200 | 200 | 200
2,2'-亚甲基双(4-甲基-6-叔丁基苯酚) |  | 119-47-1 | 1000 | 1000 | 1000 | 1000 | 1000 | 1000 | 1000 | 1000 | 1000 | 1000 [13] | 1000 | 1000 | 1000 | 1000 | 1000 | 1000 | 1000 | 1000 | 1000 | 1000 | 1000
着色剂[mg/kg]
致敏物
C.I.分散蓝3 | C.I.61 505 | 2475-46-9 | 50 | 50 | 50 | 50 | 20 | 20 | 20 | 20 | 50 | 250 | 20 | 50 | 50 | 50 | 50 | 50 | 50 | 50 | 20 | 20 | 20
C.I.分散蓝7 | C.I.62 500 | 3179-90-6 | 50 | 50 | 50 | 50 | 20 | 20 | 20 | 20 | 50 | 250 | 20 | 50 | 50 | 50 | 50 | 50 | 50 | 50 | 20 | 20 | 20
C.I.分散蓝26 | C.I.63 305 | 3860-63-7 | 50 | 50 | 50 | 50 | 20 | 20 | 20 | 20 | 50 | 250 | 20 | 50 | 50 | 50 | 50 | 50 | 50 | 50 | 20 | 20 | 20
C.I.分散蓝35 |  | 12222-75-2 | 50 | 50 | 50 | 50 | 20 | 20 | 20 | 20 | 50 | 250 | 20 | 50 | 50 | 50 | 50 | 50 | 50 | 50 | 20 | 20 | 20
C.I.分散蓝102 | C.I.111 945 | 12222-97-8, 69766-79-6 | 50 | 50 | 50 | 50 | 20 | 20 | 20 | 20 | 50 | 250 | 20 | 50 | 50 | 50 | 50 | 50 | 50 | 50 | 20 | 20 | 20
C.I.分散蓝106 | C.I.111 935 | 12223-01-7, 68516-81-4 | 50 | 50 | 50 | 50 | 20 | 20 | 20 | 20 | 50 | 250 | 20 | 50 | 50 | 50 | 50 | 50 | 50 | 50 | 20 | 20 | 20
C.I.分散蓝124 | C.I.111 938 | 61951-51-7, 15141-18-1 | 50 | 50 | 50 | 50 | 20 | 20 | 20 | 20 | 50 | 250 | 20 | 50 | 50 | 50 | 50 | 50 | 50 | 50 | 20 | 20 | 20
C.I.分散棕1 | C.I.11 152 | 23355-64-8 | 50 | 50 | 50 | 50 | 20 | 20 | 20 | 20 | 50 | 250 | 20 | 50 | 50 | 50 | 50 | 50 | 50 | 50 | 20 | 20 | 20
C.I.分散橙1 | C.I.11 080 | 2581-69-3 | 50 | 50 | 50 | 50 | 20 | 20 | 20 | 20 | 50 | 250 | 20 | 50 | 50 | 50 | 50 | 50 | 50 | 50 | 20 | 20 | 20
C.I.分散橙3 | C.I.11 005 | 730-40-5 | 50 | 50 | 50 | 50 | 20 | 20 | 20 | 20 | 50 | 250 | 20 | 50 | 50 | 50 | 50 | 50 | 50 | 50 | 20 | 20 | 20
C.I.分散橙37、 C.I.分散橙59、 C.I.分散橙76 | C.I.11 132 | 51811-42-8, 13301-61-6, 12223-33-5 | 50 | 50 | 50 | 50 | 20 | 20 | 20 | 20 | 50 | 250 | 20 | 50 | 50 | 50 | 50 | 50 | 50 | 50 | 20 | 20 | 20
C.I.分散红1 | C.I.11 110 | 2872-52-8 | 50 | 50 | 50 | 50 | 20 | 20 | 20 | 20 | 50 | 250 | 20 | 50 | 50 | 50 | 50 | 50 | 50 | 50 | 20 | 20 | 20
C.I.分散红11 | C.I.62 015 | 2872-48-2 | 50 | 50 | 50 | 50 | 20 | 20 | 20 | 20 | 50 | 250 | 20 | 50 | 50 | 50 | 50 | 50 | 50 | 50 | 20 | 20 | 20
C.I.分散红17 | C.I.11 210 | 3179-89-3 | 50 | 50 | 50 | 50 | 20 | 20 | 20 | 20 | 50 | 250 | 20 | 50 | 50 | 50 | 50 | 50 | 50 | 50 | 20 | 20 | 20
C.I.分散黄1 | C.I.10 345 | 119-15-3 | 50 | 50 | 50 | 50 | 20 | 20 | 20 | 20 | 50 | 250 | 20 | 50 | 50 | 50 | 50 | 50 | 50 | 50 | 20 | 20 | 20
C.I.分散黄9 | C.I.10 375 | 6373-73-5 | 50 | 50 | 50 | 50 | 20 | 20 | 20 | 20 | 50 | 250 | 20 | 50 | 50 | 50 | 50 | 50 | 50 | 50 | 20 | 20 | 20
C.I.分散黄39 | C.I.480 095 | 12236-29-2 | 50 | 50 | 50 | 50 | 20 | 20 | 20 | 20 | 50 | 250 | 20 | 50 | 50 | 50 | 50 | 50 | 50 | 50 | 20 | 20 | 20
C.I.分散黄49 |  | 6858-49-7 | 50 | 50 | 50 | 50 | 20 | 20 | 20 | 20 | 50 | 250 | 20 | 50 | 50 | 50 | 50 | 50 | 50 | 50 | 20 | 20 | 20
致癌物
C.I.酸性红26 | C.I.16 150 | 3761-53-3 | 50 | 50 | 50 | 50 | 20 | 20 | 20 | 20 | 50 | 250 | 20 | 50 | 50 | 50 | 50 | 50 | 50 | 50 | 20 | 20 | 20
C.I.酸性红114 | C.I.23 635 | 6459-94-5 | 50 | 50 | 50 | 50 | 20 | 20 | 20 | 20 | 50 | 250 | 20 | 50 | 50 | 50 | 50 | 50 | 50 | 50 | 20 | 20 | 20
C.I.碱性蓝26 | C.I.44 045 | 2580-56-5 | 50 | 50 | 50 | 50 | 20 | 20 | 20 | 20 | 50 | 250 | 20 | 50 | 50 | 50 | 50 | 50 | 50 | 50 | 20 | 20 | 20
C.I.碱性红9 | C.I.42 500 | 569-61-9 | 50 | 50 | 50 | 50 | 20 | 20 | 20 | 20 | 50 | 250 | 20 | 50 | 50 | 50 | 50 | 50 | 50 | 50 | 20 | 20 | 20
C.I.碱性紫3 | C.I.42 555 | 548-62-9 | 50 | 50 | 50 | 50 | 20 | 20 | 20 | 20 | 50 | 250 | 20 | 50 | 50 | 50 | 50 | 50 | 50 | 50 | 20 | 20 | 20
C.I.碱性紫14 | C.I.42 510 | 632-99-5 | 50 | 50 | 50 | 50 | 20 | 20 | 20 | 20 | 50 | 250 | 20 | 50 | 50 | 50 | 50 | 50 | 50 | 50 | 20 | 20 | 20
C.I.直接黑38 | C.I.30 235 | 1937-37-7 | 50 | 50 | 50 | 50 | 20 | 20 | 20 | 20 | 50 | 250 | 20 | 50 | 50 | 50 | 50 | 50 | 50 | 50 | 20 | 20 | 20
C.I.直接蓝6 | C.I.22 610 | 2602-46-2 | 50 | 50 | 50 | 50 | 20 | 20 | 20 | 20 | 50 | 250 | 20 | 50 | 50 | 50 | 50 | 50 | 50 | 50 | 20 | 20 | 20
C.I.直接蓝15 | C.I.24 400 | 2429-74-5 | 50 | 50 | 50 | 50 | 20 | 20 | 20 | 20 | 50 | 250 | 20 | 50 | 50 | 50 | 50 | 50 | 50 | 50 | 20 | 20 | 20
C.I.直接棕95 | C.I.30 145 | 16071-86-6 | 50 | 50 | 50 | 50 | 20 | 20 | 20 | 20 | 50 | 250 | 20 | 50 | 50 | 50 | 50 | 50 | 50 | 50 | 20 | 20 | 20
C.I.直接红28 | C.I.22 120 | 573-58-0 | 50 | 50 | 50 | 50 | 20 | 20 | 20 | 20 | 50 | 250 | 20 | 50 | 50 | 50 | 50 | 50 | 50 | 50 | 20 | 20 | 20
C.I.分散蓝1 | C.I.64 500 | 2475-45-8 | 50 | 50 | 50 | 50 | 20 | 20 | 20 | 20 | 50 | 250 | 20 | 50 | 50 | 50 | 50 | 50 | 50 | 50 | 20 | 20 | 20
C.I.分散橙11 | C.I.60 700 | 82-28-0 | 50 | 50 | 50 | 50 | 20 | 20 | 20 | 20 | 50 | 250 | 20 | 50 | 50 | 50 | 50 | 50 | 50 | 50 | 20 | 20 | 20
C.I.分散黄3 | C.I.11 855 | 2832-40-8 | 50 | 50 | 50 | 50 | 20 | 20 | 20 | 20 | 50 | 250 | 20 | 50 | 50 | 50 | 50 | 50 | 50 | 50 | 20 | 20 | 20
C.I.颜料红104（钼铬酸铅红） | C.I.77 605 | 12656-85-8 | 50 | 50 | 50 | 50 | 20 | 20 | 20 | 20 | 50 | 250 | 20 | 50 | 50 | 50 | 50 | 50 | 50 | 50 | 20 | 20 | 20
C.I.颜料黄34（铬酸铅黄） | C.I.77 603 | 1344-37-2 | 50 | 50 | 50 | 50 | 20 | 20 | 20 | 20 | 50 | 250 | 20 | 50 | 50 | 50 | 50 | 50 | 50 | 50 | 20 | 20 | 20
C.I.溶剂蓝4，含≥0.1%米氏酮或米氏碱 | C.I.44 045:1 | 6786-83-0 | 50 | 50 | 50 | 50 | 20 | 20 | 20 | 20 | 50 | 250 | 20 | 50 | 50 | 50 | 50 | 50 | 50 | 50 | 20 | 20 | 20
C.I.溶剂黄1（4-氨基偶氮苯/苯胺黄） | C.I.11100 | 60-09-3 | 50 | 50 | 50 | 50 | 20 | 20 | 20 | 20 | 50 | 250 | 20 | 50 | 50 | 50 | 50 | 50 | 50 | 50 | 20 | 20 | 20
C.I.溶剂黄3（邻氨基偶氮甲苯/邻氨基偶氮甲苯酚） | C.I.11 160 | 97-56-3 | 50 | 50 | 50 | 50 | 20 | 20 | 20 | 20 | 50 | 250 | 20 | 50 | 50 | 50 | 50 | 50 | 50 | 50 | 20 | 20 | 20
4,4'-双（二甲氨基）-4''-（甲氨基）三苯甲醇（通过米氏酮和米氏碱测定） |  | 561-41-1 | n.a. | n.a. | n.a. | n.a. | n.a. | n.a. | n.a. | n.a. | n.a. | n.a. | n.a. | n.a. | n.a. | n.a. | n.a. | n.a. | n.a. | n.a. | n.a. | n.a. | n.a.
其他
海军蓝（索引号611-070-00-2；EG号405-665-4） |  |  | n.i.u. | n.i.u. | n.i.u. | n.i.u. | n.i.u. | n.i.u. | n.i.u. | n.i.u. | n.i.u. | n.i.u. | n.i.u. | n.i.u. | n.i.u. | n.i.u. | n.i.u. | n.i.u. | n.i.u. | n.i.u. | n.i.u. | n.i.u. | n.i.u.
C.I.酸性紫49 | C.I.42 640 | 1694-09-3 | n.a. | n.a. | n.a. | n.a. | 20 | 20 | 20 | 20 | 50 | 250 | 20 | n.a. | n.a. | n.a. | n.a. | n.a. | n.a. | n.a. | 20 | 20 | 20
C.I.碱性绿4 |  | 569-64-2, 10309-95-2, 129-73-7 | 50 | 50 | 50 | 50 | 20 | 20 | 20 | 20 | 50 | 250 | 20 | 50 | 50 | 50 | 50 | 50 | 50 | 50 | 20 | 20 | 20
C.I.碱性绿4（草酸盐） |  | 2437-29-8, 18015-76-4 | 50 | 50 | 50 | 50 | 20 | 20 | 20 | 20 | 50 | 250 | 20 | 50 | 50 | 50 | 50 | 50 | 50 | 50 | 20 | 20 | 20
C.I.碱性紫1 | C.I.42 535 | 8004-87-3 | n.a. | n.a. | n.a. | n.a. | 20 | 20 | 20 | 20 | 50 | 250 | 20 | n.a. | n.a. | n.a. | n.a. | n.a. | n.a. | n.a. | 20 | 20 | 20
C.I.碱性紫10（D&C红19号） | C.I.45 170 | 81-88-9 | n.a. | n.a. | n.a. | n.a. | n.a. | n.a. | n.a. | n.a. | 50 | 250 | 20 | n.a. | n.a. | n.a. | n.a. | n.a. | n.a. | n.a. | n.a. | n.a. | n.a.
C.I.直接蓝218 | C.I.24 401 | 28407-37-6 | n.a. | n.a. | n.a. | n.a. | 20 | 20 | 20 | 20 | 50 | 250 | 20 | 50 | 50 | 50 | 50 | n.a. | n.a. | n.a. | 20 | 20 | 20
C.I.分散橙149 |  | 85136-74-9 | 50 | 50 | 50 | 50 | 20 | 20 | 20 | 20 | 50 | 250 | 20 | 50 | 50 | 50 | 50 | 50 | 50 | 50 | 20 | 20 | 20
C.I.分散黄23 | C.I.26 070 | 6250-23-3 | 50 | 50 | 50 | 50 | 20 | 20 | 20 | 20 | 50 | 250 | 20 | 50 | 50 | 50 | 50 | 50 | 50 | 50 | 20 | 20 | 20
C.I.活性棕51 |  | 1330622-40-6 | n.i.u. | n.i.u. | n.i.u. | n.i.u. | n.i.u. | n.i.u. | n.i.u. | n.i.u. | n.i.u. | n.i.u. | n.i.u. | n.i.u. | n.i.u. | n.i.u. | n.i.u. | n.i.u. | n.i.u. | n.i.u. | n.i.u. | n.i.u. | n.i.u.
C.I.溶剂黄2 | C.I.11 020 | 60-11-7 | n.a. | n.a. | n.a. | n.a. | 20 | 20 | 20 | 20 | 50 | 250 | 20 | n.a. | n.a. | n.a. | n.a. | n.a. | n.a. | n.a. | 20 | 20 | 20
C.I.溶剂黄14 | C.I.12 055 | 842-07-9 | n.a. | n.a. | n.a. | n.a. | 20 | 20 | 20 | 20 | 50 | 250 | 20 | n.a. | n.a. | n.a. | n.a. | n.a. | n.a. | n.a. | 20 | 20 | 20
C.I.溶剂黄34/C.I.碱性黄2（盐酸盐和游离碱） | C.I.41 000 C.I.41 000B | 2465-27-2, 492-80-8 | 50 | 50 | 50 | 50 | 20 | 20 | 20 | 20 | 50 | 250 | 20 | 50 | 50 | 50 | 50 | 50 | 50 | 50 | 20 | 20 | 20
米氏碱 |  | 101-61-1 | 1000 | 1000 | 1000 | 1000 | 1000 | 1000 | 1000 | 1000 | 1000 | 1000 [13] | 1000 | 1000 | 1000 | 1000 | 1000 | 1000 | 1000 | 1000 | 1000 | 1000 | 1000
米氏酮 |  | 90-94-8 | 1000 | 1000 | 1000 | 1000 | 1000 | 1000 | 1000 | 1000 | 1000 | 1000 [13] | 1000 | 1000 | 1000 | 1000 | 1000 | 1000 | 1000 | 1000 | 1000 | 1000 | 1000
致癌芳香胺[15]
4-氨基偶氮苯 |  | 60-09-3 | 20 | 20 | 20 | 20 | 20 | 20 | 20 | 20 | 100 | 500 | 20 | 20 | 20 | 20 | 20 | 20 | 20 | 20 | 20 | 20 | 20
邻氨基偶氮甲苯 |  | 97-56-3 | 20 | 20 | 20 | 20 | 20 | 20 | 20 | 20 | 100 | 500 | 20 | 20 | 20 | 20 | 20 | 20 | 20 | 20 | 20 | 20 | 20
2-氨基-4-硝基甲苯 |  | 99-55-8 | 20 | 20 | 20 | 20 | 20 | 20 | 20 | 20 | 100 | 500 | 20 | 20 | 20 | 20 | 20 | 20 | 20 | 20 | 20 | 20 | 20
4-氨基联苯 |  | 92-67-1 | 20 | 20 | 20 | 20 | 20 | 20 | 20 | 20 | 100 | 500 | 20 | 20 | 20 | 20 | 20 | 20 | 20 | 20 | 20 | 20 | 20
邻氨基苯甲醚（2-甲氧基苯胺） |  | 90-04-0 | 20 | 20 | 20 | 20 | 20 | 20 | 20 | 20 | 100 | 500 | 20 | 20 | 20 | 20 | 20 | 20 | 20 | 20 | 20 | 20 | 20
联苯胺 |  | 92-87-5 | 20 | 20 | 20 | 20 | 20 | 20 | 20 | 20 | 100 | 500 | 20 | 20 | 20 | 20 | 20 | 20 | 20 | 20 | 20 | 20 | 20
4-氯-邻-氨基甲苯 |  | 95-69-2 | 20 | 20 | 20 | 20 | 20 | 20 | 20 | 20 | 100 | 500 | 20 | 20 | 20 | 20 | 20 | 20 | 20 | 20 | 20 | 20 | 20
4-氯-邻甲苯胺盐酸盐 |  | 3165-93-3 | 20 | 20 | 20 | 20 | 20 | 20 | 20 | 20 | 100 | 500 | 20 | 20 | 20 | 20 | 20 | 20 | 20 | 20 | 20 | 20 | 20
4-氯苯胺 |  | 106-47-8 | 20 | 20 | 20 | 20 | 20 | 20 | 20 | 20 | 100 | 500 | 20 | 20 | 20 | 20 | 20 | 20 | 20 | 20 | 20 | 20 | 20
3-氨基对甲苯甲醚 |  | 120-71-8 | 20 | 20 | 20 | 20 | 20 | 20 | 20 | 20 | 100 | 500 | 20 | 20 | 20 | 20 | 20 | 20 | 20 | 20 | 20 | 20 | 20
2,4-二氨基苯甲醚 |  | 615-05-4 | 20 | 20 | 20 | 20 | 20 | 20 | 20 | 20 | 100 | 500 | 20 | 20 | 20 | 20 | 20 | 20 | 20 | 20 | 20 | 20 | 20
2,4-二氨基苯甲醚硫酸盐 |  | 39156-41-7 | 20 | 20 | 20 | 20 | 20 | 20 | 20 | 20 | 100 | 500 | 20 | 20 | 20 | 20 | 20 | 20 | 20 | 20 | 20 | 20 | 20
3,3-二氨基联苯胺 |  | 91-95-2 | 20 | 20 | 20 | 20 | 20 | 20 | 20 | 20 | 100 | 500 | 20 | 20 | 20 | 20 | 20 | 20 | 20 | 20 | 20 | 20 | 20
2,5-二氨基甲苯/2-甲基对苯二胺 |  | 95-70-5 | 20 | 20 | 20 | 20 | 20 | 20 | 20 | 20 | 100 | 500 | 20 | 20 | 20 | 20 | 20 | 20 | 20 | 20 | 20 | 20 | 20
4,4'-二氨基二苯甲烷 |  | 101-77-9 | 20 | 20 | 20 | 20 | 20 | 20 | 20 | 20 | 100 | 500 | 20 | 20 | 20 | 20 | 20 | 20 | 20 | 20 | 20 | 20 | 20
3,3'-二氯联苯胺 |  | 91-94-1 | 20 | 20 | 20 | 20 | 20 | 20 | 20 | 20 | 100 | 500 | 20 | 20 | 20 | 20 | 20 | 20 | 20 | 20 | 20 | 20 | 20
3,3’-二甲氧基联苯胺 |  | 119-90-4 | 20 | 20 | 20 | 20 | 20 | 20 | 20 | 20 | 100 | 500 | 20 | 20 | 20 | 20 | 20 | 20 | 20 | 20 | 20 | 20 | 20
3,3'-二甲基联苯胺 |  | 119-93-7 | 20 | 20 | 20 | 20 | 20 | 20 | 20 | 20 | 100 | 500 | 20 | 20 | 20 | 20 | 20 | 20 | 20 | 20 | 20 | 20 | 20
4-乙氧基苯胺/对乙氧基苯胺 |  | 156-43-4 | 20 | 20 | 20 | 20 | 20 | 20 | 20 | 20 | 100 | 500 | 20 | 20 | 20 | 20 | 20 | 20 | 20 | 20 | 20 | 20 | 20
4,4’-二氨基-甲基联苯甲烷 |  | 838-88-0 | 20 | 20 | 20 | 20 | 20 | 20 | 20 | 20 | 100 | 500 | 20 | 20 | 20 | 20 | 20 | 20 | 20 | 20 | 20 | 20 | 20
4,4'-亚甲基-二-(2-氯苯胺) |  | 101-14-4 | 20 | 20 | 20 | 20 | 20 | 20 | 20 | 20 | 100 | 500 | 20 | 20 | 20 | 20 | 20 | 20 | 20 | 20 | 20 | 20 | 20
2-萘胺 |  | 91-59-8 | 20 | 20 | 20 | 20 | 20 | 20 | 20 | 20 | 100 | 500 | 20 | 20 | 20 | 20 | 20 | 20 | 20 | 20 | 20 | 20 | 20
2-萘胺乙酸盐 |  | 553-00-4 | 20 | 20 | 20 | 20 | 20 | 20 | 20 | 20 | 100 | 500 | 20 | 20 | 20 | 20 | 20 | 20 | 20 | 20 | 20 | 20 | 20
4,4'-二氨基二苯醚 |  | 101-80-4 | 20 | 20 | 20 | 20 | 20 | 20 | 20 | 20 | 100 | 500 | 20 | 20 | 20 | 20 | 20 | 20 | 20 | 20 | 20 | 20 | 20
4,4'-二氨基二苯硫醚 |  | 139-65-1 | 20 | 20 | 20 | 20 | 20 | 20 | 20 | 20 | 100 | 500 | 20 | 20 | 20 | 20 | 20 | 20 | 20 | 20 | 20 | 20 | 20
邻氨基甲苯 |  | 95-53-4 | 20 | 20 | 20 | 20 | 20 | 20 | 20 | 20 | 100 | 500 | 20 | 20 | 20 | 20 | 20 | 20 | 20 | 20 | 20 | 20 | 20
2,4-二氨基甲苯 |  | 95-80-7 | 20 | 20 | 20 | 20 | 20 | 20 | 20 | 20 | 100 | 500 | 20 | 20 | 20 | 20 | 20 | 20 | 20 | 20 | 20 | 20 | 20
2,4,5-三甲基苯胺 |  | 137-17-7 | 20 | 20 | 20 | 20 | 20 | 20 | 20 | 20 | 100 | 500 | 20 | 20 | 20 | 20 | 20 | 20 | 20 | 20 | 20 | 20 | 20
2,4,5-三甲基苯胺盐酸盐 |  | 21436-97-5 | 20 | 20 | 20 | 20 | 20 | 20 | 20 | 20 | 100 | 500 | 20 | 20 | 20 | 20 | 20 | 20 | 20 | 20 | 20 | 20 | 20
2,4-二甲基苯胺 |  | 95-68-1 | 20 | 20 | 20 | 20 | 20 | 20 | 20 | 20 | 100 | 500 | 20 | 20 | 20 | 20 | 20 | 20 | 20 | 20 | 20 | 20 | 20
2,6-二甲基苯胺 |  | 87-62-7 | 20 | 20 | 20 | 20 | 20 | 20 | 20 | 20 | 100 | 500 | 20 | 20 | 20 | 20 | 20 | 20 | 20 | 20 | 20 | 20 | 20
苯胺[16][18] |  | 62-53-3 | 20 | 50 | 50 | 50 | 20 | 20 | 20 | 20 | 100 [17] | 500 [17] | 20 [17] | 100 | 100 | 100 | 100 | 20 | 50 | 50 | 20 | 20 | 20
C.I.颜料白6（二氧化钛） |  | 13463-67-7 | n.a. | n.a. | n.a. | n.a. | n.a. | n.a. | n.a. | n.a. | 不含有可吸入颗粒物[19] | 不含有可吸入颗粒物[19] | 不含有可吸入颗粒物[19] | n.a. | n.a. | n.a. | n.a. | n.a. | n.a. | n.a. | n.a. | n.a. | n.a.
对甲氧基苯胺 |  | 104-94-9 | 20 | 20 | 20 | 20 | 20 | 20 | 20 | 20 | 100 | 100 | 100 | 20 | 20 | 20 | 20 | 20 | 20 | 20 | 20 | 20 | 20
N-甲基苯胺 |  | 100-61-8 | u.o. | u.o. | u.o. | u.o. | u.o. | u.o. | u.o. | u.o. | u.o. | u.o. | u.o. | u.o. | u.o. | u.o. | u.o. | u.o. | u.o. | u.o. | u.o. | u.o. | u.o.
氯化苯和氯化甲苯[mg/kg]
氯苯
氯苯 |  | 108-90-7 | 1 | 1 | 1 | 1 | 1 | 1 | 1 | 1 | 10 | 50 | 1 | 1 | 1 | 1 | 1 | 1 | 1 | 1 | 1 | 1 | 1
二氯苯 |  | 25321-22-6 | 1 | 1 | 1 | 1 | 1 | 1 | 1 | 1 | 10 | 50 | 1 | 1 | 1 | 1 | 1 | 1 | 1 | 1 | 1 | 1 | 1
1,2-二氯苯 |  | 95-50-1 | 1 | 1 | 1 | 1 | 1 | 1 | 1 | 1 | 10 | 50 | 1 | 1 | 1 | 1 | 1 | 1 [20] | 1 [20] | 1 [20] | 1 [20] | 1 [20] | 1 [20]
1,3-二氯苯 |  | 541-73-1 | 1 | 1 | 1 | 1 | 1 | 1 | 1 | 1 | 10 | 50 | 1 | 1 | 1 | 1 | 1 | 1 | 1 | 1 | 1 | 1 | 1
1,4-二氯苯 |  | 106-46-7 | 1 | 1 | 1 | 1 | 1 | 1 | 1 | 1 | 10 | 50 | 1 | 1 | 1 | 1 | 1 | 1 | 1 | 1 | 1 | 1 | 1
三氯苯 |  | 12002-48-1 | 1 | 1 | 1 | 1 | 1 | 1 | 1 | 1 | 10 | 50 | 1 | 1 | 1 | 1 | 1 | 1 | 1 | 1 | 1 | 1 | 1
1,2,3-三氯苯 |  | 87-61-6 | 1 | 1 | 1 | 1 | 1 | 1 | 1 | 1 | 10 | 50 | 1 | 1 | 1 | 1 | 1 | 1 | 1 | 1 | 1 | 1 | 1
1,2,4-三氯苯 |  | 120-82-1 | 1 | 1 | 1 | 1 | 1 | 1 | 1 | 1 | 10 | 50 | 1 | 1 | 1 | 1 | 1 | 1 | 1 | 1 | 1 | 1 | 1
1,3,5-三氯苯 |  | 108-70-3 | 1 | 1 | 1 | 1 | 1 | 1 | 1 | 1 | 10 | 50 | 1 | 1 | 1 | 1 | 1 | 1 | 1 | 1 | 1 | 1 | 1
四氯苯 |  | 12408-10-5 | 1 | 1 | 1 | 1 | 1 | 1 | 1 | 1 | 10 | 50 | 1 | 1 | 1 | 1 | 1 | 1 | 1 | 1 | 1 | 1 | 1
1,2,3,4（或1,2,4,5）-四氯苯 |  | 84713-12-2 | 1 | 1 | 1 | 1 | 1 | 1 | 1 | 1 | 10 | 50 | 1 | 1 | 1 | 1 | 1 | 1 | 1 | 1 | 1 | 1 | 1
1,2,3,4-四氯苯 |  | 634-66-2 | 1 | 1 | 1 | 1 | 1 | 1 | 1 | 1 | 10 | 50 | 1 | 1 | 1 | 1 | 1 | 1 | 1 | 1 | 1 | 1 | 1
1,2,3,5-四氯苯 |  | 634-90-2 | 1 | 1 | 1 | 1 | 1 | 1 | 1 | 1 | 10 | 50 | 1 | 1 | 1 | 1 | 1 | 1 | 1 | 1 | 1 | 1 | 1
1,2,4,5-四氯苯 |  | 95-94-3 | 1 | 1 | 1 | 1 | 1 | 1 | 1 | 1 | 10 | 50 | 1 | 1 | 1 | 1 | 1 | 1 | 1 | 1 | 1 | 1 | 1
五氯苯 |  | 608-93-5 | 1 | 1 | 1 | 1 | 1 | 1 | 1 | 1 | 10 | 50 | 1 | 1 | 1 | 1 | 1 | 1 | 1 | 1 | 1 | 1 | 1
六氯苯 |  | 118-74-1 | 1 | 1 | 1 | 1 | 1 | 1 | 1 | 1 | 10 | 10 [13] | 1 | 1 | 1 | 1 | 1 | 1 | 1 | 1 | 1 | 1 | 1
氯甲苯
2-氯甲苯 |  | 95-49-8 | 1 | 1 | 1 | 1 | 1 | 1 | 1 | 1 | 10 | 50 | 1 | 1 | 1 | 1 | 1 | 1 | 1 | 1 | 1 | 1 | 1
3-氯甲苯 |  | 108-41-8 | 1 | 1 | 1 | 1 | 1 | 1 | 1 | 1 | 10 | 50 | 1 | 1 | 1 | 1 | 1 | 1 | 1 | 1 | 1 | 1 | 1
4-氯甲苯 |  | 106-43-4 | 1 | 1 | 1 | 1 | 1 | 1 | 1 | 1 | 10 | 50 | 1 | 1 | 1 | 1 | 1 | 1 | 1 | 1 | 1 | 1 | 1
2,3-二氯甲苯 |  | 32768-54-0 | 1 | 1 | 1 | 1 | 1 | 1 | 1 | 1 | 10 | 50 | 1 | 1 | 1 | 1 | 1 | 1 | 1 | 1 | 1 | 1 | 1
2,4-二氯甲苯 |  | 95-73-8 | 1 | 1 | 1 | 1 | 1 | 1 | 1 | 1 | 10 | 50 | 1 | 1 | 1 | 1 | 1 | 1 | 1 | 1 | 1 | 1 | 1
2,5-二氯甲苯 |  | 19398-61-9 | 1 | 1 | 1 | 1 | 1 | 1 | 1 | 1 | 10 | 50 | 1 | 1 | 1 | 1 | 1 | 1 | 1 | 1 | 1 | 1 | 1
2,6-二氯甲苯 |  | 118-69-4 | 1 | 1 | 1 | 1 | 1 | 1 | 1 | 1 | 10 | 50 | 1 | 1 | 1 | 1 | 1 | 1 | 1 | 1 | 1 | 1 | 1
3,4-二氯甲苯 |  | 95-75-0 | 1 | 1 | 1 | 1 | 1 | 1 | 1 | 1 | 10 | 50 | 1 | 1 | 1 | 1 | 1 | 1 | 1 | 1 | 1 | 1 | 1
3,5-二氯甲苯 |  | 25186-47-4 | 1 | 1 | 1 | 1 | 1 | 1 | 1 | 1 | 10 | 50 | 1 | 1 | 1 | 1 | 1 | 1 | 1 | 1 | 1 | 1 | 1
2,3,4-三氯甲苯 |  | 7359-72-0 | 1 | 1 | 1 | 1 | 1 | 1 | 1 | 1 | 10 | 50 | 1 | 1 | 1 | 1 | 1 | 1 | 1 | 1 | 1 | 1 | 1
2,3,5-三氯甲苯 |  | 56961-86-5 | 1 | 1 | 1 | 1 | 1 | 1 | 1 | 1 | 10 | 50 | 1 | 1 | 1 | 1 | 1 | 1 | 1 | 1 | 1 | 1 | 1
2,3,6-三氯甲苯 |  | 2077-46-5 | 1 | 1 | 1 | 1 | 1 | 1 | 1 | 1 | 10 | 50 | 1 | 1 | 1 | 1 | 1 | 1 | 1 | 1 | 1 | 1 | 1
2,4,5-三氯甲苯 |  | 6639-30-1 | 1 | 1 | 1 | 1 | 1 | 1 | 1 | 1 | 10 | 50 | 1 | 1 | 1 | 1 | 1 | 1 | 1 | 1 | 1 | 1 | 1
2,4,6-三氯甲苯 |  | 23749-65-7 | 1 | 1 | 1 | 1 | 1 | 1 | 1 | 1 | 10 | 50 | 1 | 1 | 1 | 1 | 1 | 1 | 1 | 1 | 1 | 1 | 1
3,4,5-三氯甲苯 |  | 21472-86-6 | 1 | 1 | 1 | 1 | 1 | 1 | 1 | 1 | 10 | 50 | 1 | 1 | 1 | 1 | 1 | 1 | 1 | 1 | 1 | 1 | 1
2,3,4,5-四氯甲苯 |  | 1006-32-2, 76057-12-0 | 1 | 1 | 1 | 1 | 1 | 1 | 1 | 1 | 10 | 50 | 1 | 1 | 1 | 1 | 1 | 1 | 1 | 1 | 1 | 1 | 1
2,3,4,6-四氯甲苯 |  | 875-40-1 | 1 | 1 | 1 | 1 | 1 | 1 | 1 | 1 | 10 | 50 | 1 | 1 | 1 | 1 | 1 | 1 | 1 | 1 | 1 | 1 | 1
2,3,5,6-四氯甲苯 |  | 1006-31-1, 29733-70-8 | 1 | 1 | 1 | 1 | 1 | 1 | 1 | 1 | 10 | 50 | 1 | 1 | 1 | 1 | 1 | 1 | 1 | 1 | 1 | 1 | 1
2,3,4,5,6-五氯甲苯 |  | 877-11-2 | 1 | 1 | 1 | 1 | 1 | 1 | 1 | 1 | 10 | 50 | 1 | 1 | 1 | 1 | 1 | 1 | 1 | 1 | 1 | 1 | 1
三氯甲苯 |  | 98-07-7 | 1 | 1 | 1 | 1 | 1 | 1 | 1 | 1 | 10 | 50 | 1 | 1 | 1 | 1 | 1 | 1 | 1 | 1 | 1 | 1 | 1
氯化苄 |  | 100-44-7 | 1 | 1 | 1 | 1 | 1 | 1 | 1 | 1 | 5 [21] | 25 | 1 | 1 | 1 | 1 | 1 | 1 | 1 | 1 | 1 | 1 | 1
α-取代氯甲苯 |  | 多种 | 1 | 1 | 1 | 1 | 1 | 1 | 1 | 1 | 10 | 50 | 1 | 1 | 1 | 1 | 1 | 1 | 1 | 1 | 1 | 1 | 1
4-氯三氯甲苯 |  | 5216-25-1 | 1 | 1 | 1 | 1 | 1 | 1 | 1 | 1 | 10 | 50 | 1 | 1 | 1 | 1 | 1 | 1 | 1 | 1 | 1 | 1 | 1
氯化苯和氯化甲苯总量 |  |  | 1 | 1 | 1 | 1 | 1 | 1 | 1 | 1 | 10 | 50 | 1 | 1 | 1 | 1 | 1 | 1 | 1 | 1 | 1 | 1 | 1
多环芳烃(PAH)[mg/kg]
二氢苊 |  | 83-32-9 | 5 | 10 | 10 | 10 | 5 | 10 | 10 | 10 | 50 | 250 | 5 | 5 | 10 | 10 | 10 | 5 | 10 | 10 | 5 | 10 | 10
苊烯 |  | 208-96-8 | 5 | 10 | 10 | 10 | 5 | 10 | 10 | 10 | 50 | 250 | 5 | 5 | 10 | 10 | 10 | 5 | 10 | 10 | 5 | 10 | 10
蒽 |  | 120-12-7 | 5 | 10 | 10 | 10 | 5 | 10 | 10 | 10 | 50 | 250 | 5 | 5 | 10 | 10 | 10 | 5 | 10 | 10 | 5 | 10 | 10
苯并[a]蒽 |  | 56-55-3 | 0.5 | 1 | 1 | 1 | 0.5 | 1 | 1 | 1 | 5 | 25 | 0.5 | 0.5 | 1 | 1 | 1 | 0.5 | 1 | 1 | 0.5 | 1 | 1
苯并[a]芘 |  | 50-32-8 | 0.5 | 1 | 1 | 1 | 0.5 | 1 | 1 | 1 | 5 | 25 | 0.5 | 0.5 | 1 | 1 | 1 | 0.5 | 1 | 1 | 0.5 | 1 | 1
苯并[b]荧蒽 |  | 205-99-2 | 0.5 | 1 | 1 | 1 | 0.5 | 1 | 1 | 1 | 5 | 25 | 0.5 | 0.5 | 1 | 1 | 1 | 0.5 | 1 | 1 | 0.5 | 1 | 1
苯并[e]芘 |  | 192-97-2 | 0.5 | 1 | 1 | 1 | 0.5 | 1 | 1 | 1 | 5 | 25 | 0.5 | 0.5 | 1 | 1 | 1 | 0.5 | 1 | 1 | 0.5 | 1 | 1
苯并[ghi]苝 |  | 191-24-2 | 5 | 10 | 10 | 10 | 5 | 10 | 10 | 10 | 50 | 250 | 5 | 5 | 10 | 10 | 10 | 5 | 10 | 10 | 5 | 10 | 10
苯并[j]荧蒽 |  | 205-82-3 | 0.5 | 1 | 1 | 1 | 0.5 | 1 | 1 | 1 | 5 | 25 | 0.5 | 0.5 | 1 | 1 | 1 | 0.5 | 1 | 1 | 0.5 | 1 | 1
苯并[k]荧蒽 |  | 207-08-9 | 0.5 | 1 | 1 | 1 | 0.5 | 1 | 1 | 1 | 5 | 25 | 0.5 | 0.5 | 1 | 1 | 1 | 0.5 | 1 | 1 | 0.5 | 1 | 1
屈 |  | 218-01-9 | 0.5 | 1 | 1 | 1 | 0.5 | 1 | 1 | 1 | 5 | 25 | 0.5 | 0.5 | 1 | 1 | 1 | 0.5 | 1 | 1 | 0.5 | 1 | 1
环戊并[c,d]芘 |  | 27208-37-3 | 5 | 10 | 10 | 10 | 5 | 10 | 10 | 10 | 50 | 250 | 5 | 5 | 10 | 10 | 10 | 5 | 10 | 10 | 5 | 10 | 10
二苯并[a,h]蒽 |  | 53-70-3 | 0.5 | 1 | 1 | 1 | 0.5 | 1 | 1 | 1 | 5 | 25 | 0.5 | 0.5 | 1 | 1 | 1 | 0.5 | 1 | 1 | 0.5 | 1 | 1
二苯并[a,e]芘 |  | 192-65-4 | 5 | 10 | 10 | 10 | 5 | 10 | 10 | 10 | 50 | 250 | 5 | 5 | 10 | 10 | 10 | 5 | 10 | 10 | 5 | 10 | 10
二苯并[a,h]芘 |  | 189-64-0 | 5 | 10 | 10 | 10 | 5 | 10 | 10 | 10 | 50 | 250 | 5 | 5 | 10 | 10 | 10 | 5 | 10 | 10 | 5 | 10 | 10
二苯并[a,i]芘 |  | 189-55-9 | 5 | 10 | 10 | 10 | 5 | 10 | 10 | 10 | 50 | 250 | 5 | 5 | 10 | 10 | 10 | 5 | 10 | 10 | 5 | 10 | 10
二苯并[a,l]芘 |  | 191-30-0 | 5 | 10 | 10 | 10 | 5 | 10 | 10 | 10 | 50 | 250 | 5 | 5 | 10 | 10 | 10 | 5 | 10 | 10 | 5 | 10 | 10
荧蒽 |  | 206-44-0 | 5 | 10 | 10 | 10 | 5 | 10 | 10 | 10 | 50 | 250 | 5 | 5 | 10 | 10 | 10 | 5 | 10 | 10 | 5 | 10 | 10
芴 |  | 86-73-7 | 5 | 10 | 10 | 10 | 5 | 10 | 10 | 10 | 50 | 250 | 5 | 5 | 10 | 10 | 10 | 5 | 10 | 10 | 5 | 10 | 10
茚并[1,2,3-cd]芘 |  | 193-39-5 | 5 | 10 | 10 | 10 | 5 | 10 | 10 | 10 | 50 | 250 | 5 | 5 | 10 | 10 | 10 | 5 | 10 | 10 | 5 | 10 | 10
1-甲基芘 |  | 2381-21-7 | 5 | 10 | 10 | 10 | 5 | 10 | 10 | 10 | 50 | 250 | 5 | 5 | 10 | 10 | 10 | 5 | 10 | 10 | 5 | 10 | 10
萘 |  | 91-20-3 | 2 | 2 | 2 | 2 | 2 | 2 | 2 | 2 | 10 | 50 | 2 | 2 | 2 | 2 | 2 | 2 | 2 | 2 | 2 | 2 | 2
菲类 |  | 85-01-8 | 5 | 10 | 10 | 10 | 5 | 10 | 10 | 10 | 50 | 250 | 5 | 5 | 10 | 10 | 10 | 5 | 10 | 10 | 5 | 10 | 10
芘 |  | 129-00-0 | 5 | 10 | 10 | 10 | 5 | 10 | 10 | 10 | 50 | 250 | 5 | 5 | 10 | 10 | 10 | 5 | 10 | 10 | 5 | 10 | 10
总量 |  |  | 5 | 10 | 10 | 10 | 5 | 10 | 10 | 10 | 50 | 250 | 5 | 5 | 10 | 10 | 10 | 5 | 10 | 10 | 5 | 10 | 10
生物活性产品
生物活性产品[22] |  |  | n.i.u. | n.i.u. | n.i.u. | n.i.u. | n.i.u. | n.i.u. | n.i.u. | n.i.u. | n.i.u. | n.i.u. | n.i.u. | n.i.u. | n.i.u. | n.i.u. | n.i.u. | n.i.u. | n.i.u. | n.i.u. | n.i.u. | n.i.u. | n.i.u.
苄氯菊酯 |  | 52645-53-1 | n.a. | n.a. | n.a. | n.a. | n.a. | n.a. | n.a. | n.a. | 250 | 1250 | 250 | n.a. | n.a. | n.a. | n.a. | n.a. | n.a. | n.a. | n.a. | n.a. | n.a.
三氯生 |  | 3380-34-5 | n.a. | n.a. | n.a. | n.a. | n.a. | n.a. | n.a. | n.a. | 250 | 1250 | 250 | n.a. | n.a. | n.a. | n.a. | n.a. | n.a. | n.a. | n.a. | n.a. | n.a.
阻燃产品[mg/kg]
阻燃产品[22][23] |  |  | n.i.u. | n.i.u. | n.i.u. | n.i.u. | n.i.u. | n.i.u. | n.i.u. | n.i.u. | n.i.u. | n.i.u. | n.i.u. | n.i.u. | n.i.u. | n.i.u. | n.i.u. | n.i.u. | n.i.u. | n.i.u. | n.i.u. | n.i.u. | n.i.u.
五氧化二锑 | Sb2O5 | 1314-60-9 | n.a. | n.a. | n.a. | n.a. | 10 | 10 | 10 | 10 | 50 | 250 | 10 | n.a. | n.a. | n.a. | n.a. | n.a. | n.a. | n.a. | 10 | 10 | 10
三氧化锑 | Sb2O3 | 1309-64-4 | n.a. | n.a. | n.a. | n.a. | 10 | 10 | 10 | 10 | 50 [10] | 250 [10] | 10 [10] | n.a. | n.a. | n.a. | n.a. | n.a. | n.a. | n.a. | 10 | 10 | 10
偏硼酸钡 |  | 13701-59-2 | 10 | 10 | 10 | 10 | 10 | 10 | 10 | 10 | 50 | 250 | 10 | 10 | 10 | 10 | 10 | 10 | 10 | 10 | 10 | 10 | 10
1,2-双(2,4,6-三溴苯氧基)乙烷 | BTBPE | 37853-59-1 | 10 | 10 | 10 | 10 | 10 | 10 | 10 | 10 | 50 | 250 | 10 | 10 | 10 | 10 | 10 | 10 | 10 | 10 | 10 | 10 | 10
2,2-双(溴甲基)-1,3-丙二醇 | BBMP | 3296-90-0 | 10 | 10 | 10 | 10 | 10 | 10 | 10 | 10 | 50 | 250 | 10 | 10 | 10 | 10 | 10 | 10 | 10 | 10 | 10 | 10 | 10
二-(2,3-二溴丙基)磷酸酯 | BIS | 5412-25-9 | 10 | 10 | 10 | 10 | 10 | 10 | 10 | 10 | 50 | 250 | 10 | 10 | 10 | 10 | 10 | 10 | 10 | 10 | 10 | 10 | 10
四溴邻苯二甲酸二(2-乙基己)酯，任何单独的异构体和/或其组合 | TBPH | 多种 | 10 | 10 | 10 | 10 | 10 | 10 | 10 | 10 | 50 | 250 | 10 | 10 | 10 | 10 | 10 | 10 | 10 | 10 | 10 | 10 | 10
硼酸 |  | 10043-35-3, 11113-50-1 | 10 | 10 | 10 | 10 | 10 | 10 | 10 | 10 | 50 | 250 | 10 | 10 | 10 | 10 | 10 | 10 | 10 | 10 | 10 | 10 | 10
多溴联苯 | PBBs | 59536-65-1 | 10 | 10 | 10 | 10 | 10 | 10 | 10 | 10 | 50 | 250 | 10 | 10 | 10 | 10 | 10 | 10 | 10 | 10 | 10 | 10 | 10
一溴联苯 | MonoBBs | 多种 | 10 | 10 | 10 | 10 | 10 | 10 | 10 | 10 | 50 | 250 | 10 | 10 | 10 | 10 | 10 | 10 | 10 | 10 | 10 | 10 | 10
二溴联苯 | DiBBs | 多种 | 10 | 10 | 10 | 10 | 10 | 10 | 10 | 10 | 50 | 250 | 10 | 10 | 10 | 10 | 10 | 10 | 10 | 10 | 10 | 10 | 10
三溴联苯 | TriBBs | 多种 | 10 | 10 | 10 | 10 | 10 | 10 | 10 | 10 | 50 | 250 | 10 | 10 | 10 | 10 | 10 | 10 | 10 | 10 | 10 | 10 | 10
四溴联苯 | TetraBBs | 多种 | 10 | 10 | 10 | 10 | 10 | 10 | 10 | 10 | 50 | 250 | 10 | 10 | 10 | 10 | 10 | 10 | 10 | 10 | 10 | 10 | 10
五溴联苯 | PentaBBs | 多种 | 10 | 10 | 10 | 10 | 10 | 10 | 10 | 10 | 50 | 250 | 10 | 10 | 10 | 10 | 10 | 10 | 10 | 10 | 10 | 10 | 10
六溴联苯 | HexaBBs | 多种 | 10 | 10 | 10 | 10 | 10 | 10 | 10 | 10 | 50 | 250 | 10 | 10 | 10 | 10 | 10 | 10 | 10 | 10 | 10 | 10 | 10
七溴联苯 | HeptaBBs | 多种 | 10 | 10 | 10 | 10 | 10 | 10 | 10 | 10 | 50 | 250 | 10 | 10 | 10 | 10 | 10 | 10 | 10 | 10 | 10 | 10 | 10
八溴联苯 | OctaBBs | 多种 | 10 | 10 | 10 | 10 | 10 | 10 | 10 | 10 | 50 | 250 | 10 | 10 | 10 | 10 | 10 | 10 | 10 | 10 | 10 | 10 | 10
九溴联苯 | NonaBBs | 多种 | 10 | 10 | 10 | 10 | 10 | 10 | 10 | 10 | 50 | 250 | 10 | 10 | 10 | 10 | 10 | 10 | 10 | 10 | 10 | 10 | 10
十溴联苯 | DecaBB | 13654-09-6 | 10 | 10 | 10 | 10 | 10 | 10 | 10 | 10 | 50 | 250 | 10 | 10 | 10 | 10 | 10 | 10 | 10 | 10 | 10 | 10 | 10
多溴联苯醚 | PBDEs | 多种 | 10 | 10 | 10 | 10 | 10 | 10 | 10 | 10 | 50 | 250 | 10 | 10 | 10 | 10 | 10 | 10 | 10 | 10 | 10 | 10 | 10
一溴联苯醚 | MonoBDEs | 多种 | 10 | 10 | 10 | 10 | 10 | 10 | 10 | 10 | 50 | 250 | 10 | 10 | 10 | 10 | 10 | 10 | 10 | 10 | 10 | 10 | 10
二溴联苯醚 | DiBDEs | 多种 | 10 | 10 | 10 | 10 | 10 | 10 | 10 | 10 | 50 | 250 | 10 | 10 | 10 | 10 | 10 | 10 | 10 | 10 | 10 | 10 | 10
三溴联苯醚 | TriBDEs | 多种 | 10 | 10 | 10 | 10 | 10 | 10 | 10 | 10 | 50 | 250 | 10 | 10 | 10 | 10 | 10 | 10 | 10 | 10 | 10 | 10 | 10
四溴联苯醚 | TetraBDEs | 40088-47-9等 | 10 | 10 | 10 | 10 | 10 | 10 | 10 | 10 | 10 | 10 [13] | 10 | 10 | 10 | 10 | 10 | 10 | 10 | 10 | 10 | 10 | 10
五溴联苯醚 | PentaBDEs | 32534-81-9等 | 10 | 10 | 10 | 10 | 10 | 10 | 10 | 10 | 10 | 10 [13] | 10 | 10 | 10 | 10 | 10 | 10 | 10 | 10 | 10 | 10 | 10
六溴联苯醚 | HexaBDEs | 36483-60-0等 | 10 | 10 | 10 | 10 | 10 | 10 | 10 | 10 | 10 | 10 [13] | 10 | 10 | 10 | 10 | 10 | 10 | 10 | 10 | 10 | 10 | 10
七溴联苯醚 | HeptaBDEs | 68928-80-3等 | 10 | 10 | 10 | 10 | 10 | 10 | 10 | 10 | 10 | 10 [13] | 10 | 10 | 10 | 10 | 10 | 10 | 10 | 10 | 10 | 10 | 10
八溴联苯醚 | OctaBDEs | 32536-52-0等 | 10 | 10 | 10 | 10 | 10 | 10 | 10 | 10 | 50 | 250 | 10 | 10 | 10 | 10 | 10 | 10 | 10 | 10 | 10 | 10 | 10
九溴联苯醚 | NonaBDEs | 63936-56-1等 | 10 | 10 | 10 | 10 | 10 | 10 | 10 | 10 | 50 | 250 | 10 | 10 | 10 | 10 | 10 | 10 | 10 | 10 | 10 | 10 | 10
十溴联苯醚 | DecaBDE | 1163-19-5 | 10 | 10 | 10 | 10 | 10 | 10 | 10 | 10 | 10 | 10 [13] | 10 | 10 | 10 | 10 | 10 | 10 | 10 | 10 | 10 | 10 | 10
三氧化二硼 |  | 1303-86-2 | 10 | 10 | 10 | 10 | 10 | 10 | 10 | 10 | 50 | 250 | 10 | 10 | 10 | 10 | 10 | 10 | 10 | 10 | 10 | 10 | 10
八硼酸钠 |  | 12008-41-2 | 10 | 10 | 10 | 10 | 10 | 10 | 10 | 10 | 50 | 250 | 10 | 10 | 10 | 10 | 10 | 10 | 10 | 10 | 10 | 10 | 10
四硼酸钠 |  | 1303-96-4, 1330-43-4, 12179-04-3 | 10 | 10 | 10 | 10 | 10 | 10 | 10 | 10 | 50 | 250 | 10 | 10 | 10 | 10 | 10 | 10 | 10 | 10 | 10 | 10 | 10
六溴环十二烷及其所有已鉴定的主要非对映异构体（α-,β-,γ-） | HBCDD | 3194-55-6， 134237-50-6， 134237-51-7， 134237-52-8， 25637-99-4等 | 10 | 10 | 10 | 10 | 10 | 10 | 10 | 10 | 50 | 75 | 10 | 10 | 10 | 10 | 10 | 10 | 10 | 10 | 10 | 10 | 10
七水合四硼酸钠 |  | 12267-73-1 | 10 | 10 | 10 | 10 | 10 | 10 | 10 | 10 | 50 | 250 | 10 | 10 | 10 | 10 | 10 | 10 | 10 | 10 | 10 | 10 | 10
四溴双酚A | TBBPA | 79-94-7 | 10 | 10 | 10 | 10 | 10 | 10 | 10 | 10 | 50 | 250 | 10 | 10 | 10 | 10 | 10 | 10 | 10 | 10 | 10 | 10 | 10
四溴双酚A双(二溴丙基)醚 | TBBPA-DBPE | 21850-44-2 | n.a. | n.a. | n.a. | n.a. | n.a. | n.a. | n.a. | n.a. | 50 | 250 | 10 | n.a. | n.a. | n.a. | n.a. | n.a. | n.a. | n.a. | n.a. | n.a. | n.a.
三邻甲苯基磷酸酯 |  | 78-30-8 | 10 | 10 | 10 | 10 | 10 | 10 | 10 | 10 | 50 | 250 | 10 | 10 | 10 | 10 | 10 | 10 | 10 | 10 | 10 | 10 | 10
三(2,3-二溴丙基)磷酸酯 | TRIS | 126-72-7 | 10 | 10 | 10 | 10 | 10 | 10 | 10 | 10 | 50 | 250 | 10 | 10 | 10 | 10 | 10 | 10 | 10 | 10 | 10 | 10 | 10
三-(1,3-二氯-2-丙基)磷酸酯 | TDCPP | 13674-87-8 | 10 | 10 | 10 | 10 | 10 | 10 | 10 | 10 | 50 | 250 | 10 | 10 | 10 | 10 | 10 | 10 | 10 | 10 | 10 | 10 | 10
磷酸三（2-氯乙基）酯 | TCEP | 115-96-8 | 10 | 10 | 10 | 10 | 10 | 10 | 10 | 10 | 50 | 250 | 10 | 10 | 10 | 10 | 10 | 10 | 10 | 10 | 10 | 10 | 10
三(吖丙啶基)氧化膦 | TEPA | 545-55-1 | 10 | 10 | 10 | 10 | 10 | 10 | 10 | 10 | 50 | 250 | 10 | 10 | 10 | 10 | 10 | 10 | 10 | 10 | 10 | 10 | 10
磷酸三(二甲苯)酯 | TXP | 25155-23-1 | 10 | 10 | 10 | 10 | 10 | 10 | 10 | 10 | 50 | 250 | 10 | 10 | 10 | 10 | 10 | 10 | 10 | 10 | 10 | 10 | 10
磷酸三(氯丙基)酯 | TCPP | 13674-84-5 | 10 | 10 | 10 | 10 | 10 | 10 | 10 | 10 | 50 | 250 | 10 | 10 | 10 | 10 | 10 | n.a. | n.a. | n.a. | n.a. | n.a. | n.a.
硼酸锌盐 |  | 1332-07-6, 12767-90-7 | 10 | 10 | 10 | 10 | 10 | 10 | 10 | 10 | 50 | 250 | 10 | 10 | 10 | 10 | 10 | 10 | 10 | 10 | 10 | 10 | 10
磷酸三甲酯 | TMP | 512-56-1 | n.a. | n.a. | n.a. | n.a. | n.a. | n.a. | n.a. | n.a. | 50 | 250 | 10 | n.a. | n.a. | n.a. | n.a. | n.a. | n.a. | n.a. | n.a. | n.a. | n.a.
总量 |  |  | 50 | 50 | 50 | 50 | 50 | 50 | 50 | 50 | 100 | 500 | 50 | 50 | 50 | 50 | 50 | 50 | 50 | 50 | 50 | 50 | 50
溶剂残留[mg/kg]
甲酰胺 |  | 75-12-7 | 200 | 200 | 200 | 200 | 200 | 200 | 200 | 200 | 200 | 1000 | 200 | 200 | 200 | 200 | 200 | 200 | 200 | 200 | 200 | 200 | 200
2-吡咯烷酮 |  | 616-45-5 | 1000 | 1000 | 1000 | 1000 | 1000 | 1000 | 1000 | 1000 | 1000 | 5000 | 1000 | 1000 | 1000 | 1000 | 1000 | 1000 | 1000 | 1000 | 1000 | 1000 | 1000
N,N-二甲基乙酰胺[24][25] | DMAc | 127-19-5 | 500 [24][25] | 500 [24][25] | 500 [24][25] | 500 [24][25] | 500 [24][25] | 500 [24][25] | 500 [24][25] | 500 [24][25] | 500 | 1000 | 500 | 500 | 500 | 500 | 500 | 500 [24][25] | 500 [24][25] | 500 [24][25] | 500 [24][25] | 500 [24][25] | 500 [24][25]
N,N-二甲基甲酰胺[24][25] | DMF | 68-12-2 | 500 [24][25] | 500 [24][25] | 500 [24][25] | 500 [24][25] | 500 [24][25] | 500 [24][25] | 500 [24][25] | 500 [24][25] | 500 | 1000 | 500 | 500 | 500 | 500 | 500 | 500 [24][25] | 500 [24][25] | 500 [24][25] | 500 [24][25] | 500 [24][25] | 500 [24][25]
N-乙基-2-吡咯烷酮 | NEP | 2687-91-4 | 1000 | 1000 | 1000 | 1000 | 1000 | 1000 | 1000 | 1000 | 1000 | 3000 | 1000 | 1000 | 1000 | 1000 | 1000 | 1000 | 1000 | 1000 | 1000 | 1000 | 1000
N-甲基吡咯烷酮[24][25] | NMP | 872-50-4 | 500 [24][25] | 500 [24][25] | 500 [24][25] | 500 [24][25] | 500 [24][25] | 500 [24][25] | 500 [24][25] | 500 [24][25] | 500 | 1000 | 500 | 500 | 500 | 500 | 5000 | 500 [24][25][26] | 500 [24][25][26] | 500 [24][25][26] | 500 [24][25][26] | 500 [24][25][26] | 500 [24][25][26]
残余表面活性剂、润湿剂、烷基酚[mg/kg]
4-叔丁基苯酚 | BP | 98-54-4 | 10 | 10 | 10 | 10 | 5 | 5 | 5 | 5 | 50 | 250 | 5 | 1000 | 1000 | 1000 | 1000 | 10 | 10 | 10 | 5 | 5 | 5
壬基苯酚 | NP | 多种 | 10 | 10 | 10 | 10 | 5 | 5 | 5 | 5 | 50 | 250 | 5 | 20 | 20 | 20 | 20 | 10 | 10 | 10 | 5 | 5 | 5
辛基苯酚 | OP | 多种 | 10 | 10 | 10 | 10 | 5 | 5 | 5 | 5 | 50 | 250 | 5 | 20 | 20 | 20 | 20 | 10 | 10 | 10 | 5 | 5 | 5
庚基苯酚 | HpP | 多种 | 10 | 10 | 10 | 10 | 5 | 5 | 5 | 5 | 50 | 250 | 5 | 20 | 20 | 20 | 20 | 10 | 10 | 10 | 5 | 5 | 5
戊基苯酚 | PeP | 多种 | 10 | 10 | 10 | 10 | 5 | 5 | 5 | 5 | 50 | 250 | 5 | 20 | 20 | 20 | 20 | 10 | 10 | 10 | 5 | 5 | 5
上述总量 |  |  | 10 | 10 | 10 | 10 | 5 | 5 | 5 | 5 | 50 | 250 | 5 | 20 | 20 | 20 | 20 | 10 | 10 | 10 | 5 | 5 | 5
辛基酚聚氧乙烯醚 | OP(EO) | 多种 | 100 | 100 | 100 | 100 | 50 | 50 | 50 | 50 | 250 | 1000 | 50 | 100 | 100 | 100 | 100 | 100 | 100 | 100 | 50 | 50 | 50
壬基酚聚氧乙烯醚 | NP(EO) | 多种 | 100 | 100 | 100 | 100 | 50 | 50 | 50 | 50 | 250 | 1000 | 50 | 100 | 100 | 100 | 100 | 100 | 100 | 100 | 50 | 50 | 50
总量 |  |  | 100 | 100 | 100 | 100 | 50 | 50 | 50 | 50 | 250 | 1000 | 50 | 100 | 100 | 100 | 100 | 100 | 100 | 100 | 50 | 50 | 50
全氟和多氟烷基物质[μg/kg][27][28]
PFAS |  | 多种 | n.i.u. | n.i.u. | n.i.u. | n.i.u. | n.i.u. | n.i.u. | n.i.u. | n.i.u. | n.i.u. | n.i.u. | n.i.u. | n.i.u. | n.i.u. | n.i.u. | n.i.u. | n.a. | n.a. | n.a. | n.a. | n.a. | n.a.
全氟辛酸及其盐
全氟辛酸及其盐 | PFOA | 335-67-1等 | 25 | 25 | 25 | 25 | 25 | 25 | 25 | 25 | 25 | 25 [13] | 25 | 25 | 25 | 25 | 25 | 25 | 25 | 25 | 25 | 25 | 25
全氟辛酸相关物质[29]
1H,1H,2H,2H-全氟-1-癸醇 | 8:2 FTOH | 678-39-7 | 25 | 25 | 25 | 25 | 25 | 25 | 25 | 25 | 250 | 250 [13] | 25 | 25 | 25 | 25 | 25 | 250 | 250 | 250 | 250 | 250 | 250
1H,1H,2H,2H-全氟癸基丙烯酸酯 | 8:2 FTA | 27905-45-9 | 25 | 25 | 25 | 25 | 25 | 25 | 25 | 25 | 250 | 1000 | 25 | 25 | 25 | 25 | 25 | 250 | 250 | 250 | 250 | 250 | 250
1H,1H,2H,2H-全氟辛烷磺酸及其盐 | 8:2 FTS | 39108-34-4等 | 25 | 25 | 25 | 25 | 25 | 25 | 25 | 25 | 250 | 1000 | 25 | 25 | 25 | 25 | 25 | 250 | 250 | 250 | 250 | 250 | 250
全氟辛酸相关物质总量 |  |  | n.a. | n.a. | n.a. | n.a. | n.a. | n.a. | n.a. | n.a. | n.a. | n.a. | n.a. | n.a. | n.a. | n.a. | n.a. | 1000 | 1000 | 1000 | 1000 | 1000 | 1000
C9-C14全氟羧酸
全氟壬酸及其盐 | PFNA | 375-95-1等 | 25 | 25 | 25 | 25 | 25 | 25 | 25 | 25 | 25 | 25 [13] | 25 | 25 | 25 | 25 | 25 | 25 | 25 | 25 | 25 | 25 | 25
全氟癸酸及其盐 | PFDA | 335-76-2等 | 25 | 25 | 25 | 25 | 25 | 25 | 25 | 25 | 25 | 25 [13] | 25 | 25 | 25 | 25 | 25 | 25 | 25 | 25 | 25 | 25 | 25
全氟十一烷酸及其盐 | PFUdA | 2058-94-8等 | 25 | 25 | 25 | 25 | 25 | 25 | 25 | 25 | 25 | 25 [13] | 25 | 25 | 25 | 25 | 25 | 25 | 25 | 25 | 25 | 25 | 25
全氟十二烷酸及其盐 | PFDoA | 307-55-1等 | 25 | 25 | 25 | 25 | 25 | 25 | 25 | 25 | 25 | 25 [13] | 25 | 25 | 25 | 25 | 25 | 25 | 25 | 25 | 25 | 25 | 25
全氟十三烷酸及其盐 | PFTrDA | 72629-94-8等 | 25 | 25 | 25 | 25 | 25 | 25 | 25 | 25 | 25 | 25 [13] | 25 | 25 | 25 | 25 | 25 | 25 | 25 | 25 | 25 | 25 | 25
全氟十四烷酸及其盐 | PFTeDA | 376-06-7等 | 25 | 25 | 25 | 25 | 25 | 25 | 25 | 25 | 25 | 25 [13] | 25 | 25 | 25 | 25 | 25 | 25 | 25 | 25 | 25 | 25 | 25
全氟-3,7-二甲基辛酸及其盐 | PF-3,7-DMOA | 172155-07-6等 | 25 | 25 | 25 | 25 | 25 | 25 | 25 | 25 | 25 | 25 [13] | 25 | 25 | 25 | 25 | 25 | 25 | 25 | 25 | 25 | 25 | 25
C9-C14全氟羧酸总量 |  |  | n.a. | n.a. | n.a. | n.a. | n.a. | n.a. | n.a. | n.a. | n.a. | n.a. | n.a. | n.a. | n.a. | n.a. | n.a. | 25 | 25 | 25 | 25 | 25 | 25
其他全氟羧酸
全氟丁酸及其盐 | PFBA | 375-22-4等 | 25 | 25 | 25 | 25 | 25 | 25 | 25 | 25 | 25 | 25 [13] | 25 | 25 | 25 | 25 | 25 | n.a. | n.a. | n.a. | n.a. | n.a. | n.a.
全氟戊酸及其盐 | PFPeA | 2706-90-3等 | 25 | 25 | 25 | 25 | 25 | 25 | 25 | 25 | 25 | 25 [13] | 25 | 25 | 25 | 25 | 25 | n.a. | n.a. | n.a. | n.a. | n.a. | n.a.
全氟己酸及其盐 | PFHxA | 307-24-4等 | 25 | 25 | 25 | 25 | 25 | 25 | 25 | 25 | 25 | 25 [13] | 25 | 25 | 25 | 25 | 25 | n.a. | n.a. | n.a. | n.a. | n.a. | n.a.
全氟庚酸及其盐 | PFHpA | 375-85-9等 | 25 | 25 | 25 | 25 | 25 | 25 | 25 | 25 | 25 | 25 [13] | 25 | 25 | 25 | 25 | 25 | n.a. | n.a. | n.a. | n.a. | n.a. | n.a.
C9-C14全氟羧酸及其他全氟羧酸的总量 |  |  | 25 | 25 | 25 | 25 | 25 | 25 | 25 | 25 | 25 | 25 [13] | 25 | 25 | 25 | 25 | 25 | n.a. | n.a. | n.a. | n.a. | n.a. | n.a.
C9-C14全氟羧酸相关物质[30]
二十一氟癸烷磺酸及其盐 | PFDS | 335-77-3等 | 25 | 25 | 25 | 25 | 25 | 25 | 25 | 25 | 250 | 250 [13] | 25 | 25 | 25 | 25 | 25 | 260 | 260 | 260 | 260 | 260 | 260
2H,2H,3H,3H-全氟十一烷酸及其盐 | 4HPFUnA | 34598-33-9等 | 25 | 25 | 25 | 25 | 25 | 25 | 25 | 25 | 250 | 250 [13] | 25 | 25 | 25 | 25 | 25 | 260 | 260 | 260 | 260 | 260 | 260
1H,1H,2H,2H-全氟-1-癸醇 | 8:2 FTOH | 678-39-7 | 25 | 25 | 25 | 25 | 25 | 25 | 25 | 25 | 250 | 250 [13] | 25 | 25 | 25 | 25 | 25 | 260 | 260 | 260 | 260 | 260 | 260
1H,1H,2H,2H-全氟-1-十二烷醇 | 10:2 FTOH | 865-86-1 | 25 | 25 | 25 | 25 | 25 | 25 | 25 | 25 | 250 | 250 [13] | 25 | 25 | 25 | 25 | 25 | 260 | 260 | 260 | 260 | 260 | 260
1H,1H,2H,2H-全氟十二烷基丙烯酸酯 | 8:2 FTA | 27905-45-9 | 25 | 25 | 25 | 25 | 25 | 25 | 25 | 25 | 250 | 250 [13] | 25 | 25 | 25 | 25 | 25 | 260 | 260 | 260 | 260 | 260 | 260
1H,1H,2H,2H-全氟十二烷基丙烯酸酯 | 10:2 FTA | 17741-60-5 | 25 | 25 | 25 | 25 | 25 | 25 | 25 | 25 | 250 | 250 [13] | 25 | 25 | 25 | 25 | 25 | 260 | 260 | 260 | 260 | 260 | 260
C9-C14全氟羧酸相关物质总量 |  |  | n.a. | n.a. | n.a. | n.a. | n.a. | n.a. | n.a. | n.a. | n.a. | n.a. | n.a. | n.a. | n.a. | n.a. | n.a. | 260 | 260 | 260 | 260 | 260 | 260
全氟辛烷磺酸及其相关物质[29][31]
全氟辛烷磺酸和磺酸盐 | PFOS | 1763-23-1等 | 25 | 25 | 25 | 25 | 25 | 25 | 25 | 25 | 25 | 25 [13] | 25 | 25 | 25 | 25 | 25 | 25 | 25 | 25 | 25 | 25 | 25
全氟辛烷磺酰胺 | PFOSA | 754-91-6 | 25 | 25 | 25 | 25 | 25 | 25 | 25 | 25 | 250 | 1000 | 25 | 25 | 25 | 25 | 25 | 1000 | 1000 | 1000 | 1000 | 1000 | 1000
全氟辛烷磺酰氟 | PFOSF/ POSF | 307-35-7 | 25 | 25 | 25 | 25 | 25 | 25 | 25 | 25 | 250 | 1000 | 25 | 25 | 25 | 25 | 25 | 1000 | 1000 | 1000 | 1000 | 1000 | 1000
N-甲基全氟辛烷磺酰胺 | N-Me-FOSA | 31506-32-8 | 25 | 25 | 25 | 25 | 25 | 25 | 25 | 25 | 250 | 1000 | 25 | 25 | 25 | 25 | 25 | 1000 | 1000 | 1000 | 1000 | 1000 | 1000
N-乙基全氟辛烷磺酰胺 | N-Et-FOSA | 4151-50-2 | 25 | 25 | 25 | 25 | 25 | 25 | 25 | 25 | 250 | 1000 | 25 | 25 | 25 | 25 | 25 | 1000 | 1000 | 1000 | 1000 | 1000 | 1000
N-甲基全氟辛烷磺酰胺乙醇 | N-Me-FOSE | 24448-09-7 | 25 | 25 | 25 | 25 | 25 | 25 | 25 | 25 | 250 | 1000 | 25 | 25 | 25 | 25 | 25 | 1000 | 1000 | 1000 | 1000 | 1000 | 1000
N-乙基全氟辛烷磺酰胺乙醇 | N-Et-FOSE | 1691-99-2 | 25 | 25 | 25 | 25 | 25 | 25 | 25 | 25 | 250 | 1000 | 25 | 25 | 25 | 25 | 25 | 1000 | 1000 | 1000 | 1000 | 1000 | 1000
全氟辛烷磺酸及相关物质总量 |  |  | n.a. | n.a. | n.a. | n.a. | n.a. | n.a. | n.a. | n.a. | n.a. | n.a. | n.a. | n.a. | n.a. | n.a. | n.a. | 1000 | 1000 | 1000 | 1000 | 1000 | 1000
全氟己酸及其盐
全氟己酸及其盐 | PFHxA | 307-24-4等 | 25 | 25 | 25 | 25 | 25 | 25 | 25 | 25 | 25 | 25 [13] | 25 | 25 | 25 | 25 | 25 | 25 [32] | 25 [32] | 25 [32] | 25 [32] | 25 [32] | 25 [32]
全氟己酸相关物质[33]
1H,1H,2H,2H-全氟辛基丙烯酸酯 | 6:2 FTA | 17527-29-6 | 25 | 25 | 25 | 25 | 25 | 25 | 25 | 25 | 250 | 250 [13] | 25 | 25 | 25 | 25 | 25 | 1000 [32] | 1000 [32] | 1000 [32] | 1000 [32] | 1000 [32] | 1000 [32]
1H,1H,2H,2H-全氟辛烷磺酸及其盐 | 6:2 FTS | 27619-97-2等 | 25 | 25 | 25 | 25 | 25 | 25 | 25 | 25 | 250 | 250 [13] | 25 | 25 | 25 | 25 | 25 | 1000 [32] | 1000 [32] | 1000 [32] | 1000 [32] | 1000 [32] | 1000 [32]
1H,1H,2H,2H-全氟-1-辛醇 | 6:2 FTOH | 647-42-7 | 25 | 25 | 25 | 25 | 25 | 25 | 25 | 25 | 250 | 1000 | 25 | 25 | 25 | 25 | 25 | 1000 [32] | 1000 [32] | 1000 [32] | 1000 [32] | 1000 [32] | 1000 [32]
全氟己酸相关物质总量 |  |  | n.a. | n.a. | n.a. | n.a. | n.a. | n.a. | n.a. | n.a. | n.a. | n.a. | n.a. | n.a. | n.a. | n.a. | n.a. | 1000 [32] | 1000 [32] | 1000 [32] | 1000 [32] | 1000 [32] | 1000 [32]
全氟己烷磺酸及其盐
全氟己烷磺酸及其盐 | PFHxS | 355-46-4等 | 25 | 25 | 25 | 25 | 25 | 25 | 25 | 25 | 25 | 25 [13] | 25 | 25 | 25 | 25 | 25 | 25 | 25 | 25 | 25 | 25 | 25
全氟己烷磺酸相关物质[29]
N-甲基全氟-1-己磺酰胺 | N-Me-FHxSA | 68259-15-4 | 25 | 25 | 25 | 25 | 25 | 25 | 25 | 25 | 250 | 1000 | 25 | 25 | 25 | 25 | 25 | 1000 | 1000 | 1000 | 1000 | 1000 | 1000
全氟己烷磺酰胺 | PFHxSA | 41997-13-1 | 25 | 25 | 25 | 25 | 25 | 25 | 25 | 25 | 250 | 1000 | 25 | 25 | 25 | 25 | 25 | 1000 | 1000 | 1000 | 1000 | 1000 | 1000
全氟己烷磺酸相关物质总量 |  |  | n.a. | n.a. | n.a. | n.a. | n.a. | n.a. | n.a. | n.a. | n.a. | n.a. | n.a. | n.a. | n.a. | n.a. | n.a. | 1000 | 1000 | 1000 | 1000 | 1000 | 1000
部分氟化羧酸/磺酸
2,3,3,3-四氟-2-（七氟丙氧基）丙酸、其盐类及其酰卤 | HFPO-DA | 13252-13-6等 | 25 | 25 | 25 | 25 | 25 | 25 | 25 | 25 | 250 | 250 [13] | 25 | 25 | 25 | 25 | 25 | u.o. | u.o. | u.o. | u.o. | u.o. | u.o.
其他全氟和多氟烷基类物质
全氟丁烷磺酸及其盐 | PFBS | 375-73-5， 59933-66-3等 | 25 | 25 | 25 | 25 | 25 | 25 | 25 | 25 | 250 | 250 [13] | 25 | 25 | 25 | 25 | 25 | n.a. | n.a. | n.a. | n.a. | n.a. | n.a.
全氟庚烷磺酸及其盐 | PFHpS | 375-92-8等 | 25 | 25 | 25 | 25 | 25 | 25 | 25 | 25 | 250 | 250 [13] | 25 | 25 | 25 | 25 | 25 | n.a. | n.a. | n.a. | n.a. | n.a. | n.a.
7H-全氟庚酸及其盐 | 7HPFHpA | 1546-95-8等 | 25 | 25 | 25 | 25 | 25 | 25 | 25 | 25 | 250 | 250 [13] | 25 | 25 | 25 | 25 | 25 | n.a. | n.a. | n.a. | n.a. | n.a. | n.a.
1H,1H,2H,2H-全氟-1-己醇 | 4:2 FTOH | 2043-47-2 | 25 | 25 | 25 | 25 | 25 | 25 | 25 | 25 | 250 | 250 [13] | 25 | 25 | 25 | 25 | 25 | n.a. | n.a. | n.a. | n.a. | n.a. | n.a.
全氟十五烷酸及相关物质 |  | 141074-63-7 | 25 | 25 | 25 | 25 | 25 | 25 | 25 | 25 | 250 | 250 [13] | 25 | 25 | 25 | 25 | 25 | n.a. | n.a. | n.a. | n.a. | n.a. | n.a.
全氟十六烷酸及相关物质 |  | 67905-19-5 | 25 | 25 | 25 | 25 | 25 | 25 | 25 | 25 | 250 | 250 [13] | 25 | 25 | 25 | 25 | 25 | n.a. | n.a. | n.a. | n.a. | n.a. | n.a.
全氟十八烷酸及相关物质 |  | 16517-11-6 | 25 | 25 | 25 | 25 | 25 | 25 | 25 | 25 | 250 | 250 [13] | 25 | 25 | 25 | 25 | 25 | n.a. | n.a. | n.a. | n.a. | n.a. | n.a.
所有全氟和多氟烷基类物质总量 |  |  | 250 | 250 | 250 | 250 | 250 | 250 | 250 | 250 | 250 | 1000 | 250 | 250 | 250 | 250 | 250 | n.a. | n.a. | n.a. | n.a. | n.a. | n.a.
氟含量[mg/kg]
总氟(TF)[34] |  |  | 50 | 50 | 50 | 50 | 50 | 50 | 50 | 50 | 100 [35] | 500 | 50 | 50 | 50 | 50 | 50 | n.a. | n.a. | n.a. | n.a. | n.a. | n.a.
紫外线稳定剂[mg/kg]
2-苯并三唑-2-基-4,6-二叔丁基苯酚 | UV 320 | 3846-71-7 | 100 | 100 | 100 | 100 | 100 | 100 | 100 | 100 | 100 | 500 | 100 | 100 | 100 | 100 | 100 | 100 | 100 | 100 | 100 | 100 | 100
苯三唑 | UV 326 | 3896-11-5 | 100 | 100 | 100 | 100 | 100 | 100 | 100 | 100 | 100 | 500 | 100 | 100 | 100 | 100 | 100 | 100 | 100 | 100 | 100 | 100 | 100
2,4-二叔丁基-6-(5-氯苯并三唑-2-基)苯酚 | UV 327 | 3864-99-1 | 100 | 100 | 100 | 100 | 100 | 100 | 100 | 100 | 100 | 500 | 100 | 100 | 100 | 100 | 100 | 100 | 100 | 100 | 100 | 100 | 100
2-(2H-苯并三唑-2-基)-4,6-二叔戊基苯酚 | UV 328 | 25973-55-1 | 1 | 1 | 1 | 1 | 1 | 1 | 1 | 1 | 1 | 1 [13] | 1 | 1 | 1 | 1 | 1 | 1 | 1 | 1 | 1 | 1 | 1
2-(2H-苯并三唑-2-基)-4-(1,1,3,3-四甲基丁基)苯酚 | UV 329 | 3147-75-9 | 100 | 100 | 100 | 100 | 100 | 100 | 100 | 100 | 100 | 500 | 100 | 100 | 100 | 100 | 100 | 100 | 100 | 100 | 100 | 100 | 100
2-(2H-苯并三唑-2-基)-4-(叔丁基)-6-(仲丁基)苯酚 | UV 350 | 36437-37-3 | 100 | 100 | 100 | 100 | 100 | 100 | 100 | 100 | 100 | 500 | 100 | 100 | 100 | 100 | 100 | 100 | 100 | 100 | 100 | 100 | 100
氯化石蜡[mg/kg]
短链氯化石蜡(C10-C13) | SCCP | 85535-84-8 | 50 | 50 | 50 | 50 | 50 | 50 | 50 | 50 | 50 | 250 | 50 | 50 | 50 | 50 | 50 | 50 | 50 | 50 | 50 | 50 | 50
中链氯化石蜡(C14-C17) | MCCP | 85535-85-9, 198840-65-2, 1372804-76-6 | 50 | 50 | 50 | 50 | 50 | 50 | 50 | 50 | 50 | 250 | 50 | 50 | 50 | 50 | 50 | 50 | 50 | 50 | 50 | 50 | 50
总量 |  |  | 50 | 50 | 50 | 50 | 50 | 50 | 50 | 50 | 50 | 250 | 50 | 50 | 50 | 50 | 50 | 50 | 50 | 50 | 50 | 50 | 50
硅氧烷[mg/kg]
八甲基环四硅氧烷 | D4 | 556-67-2 | 1000 | 1000 | 1000 | 1000 | 1000 | 1000 | 1000 | 1000 | 1000 | 1000 [13] | 1000 | 1000 | 1000 | 1000 | 1000 | 1000 | 1000 | 1000 | 1000 | 1000 | 1000
十甲基环五硅氧烷 | D5 | 541-02-6 | 1000 | 1000 | 1000 | 1000 | 1000 | 1000 | 1000 | 1000 | 1000 | 1000 [13] | 1000 | 1000 | 1000 | 1000 | 1000 | 1000 | 1000 | 1000 | 1000 | 1000 | 1000
十二甲基环六硅氧烷 | D6 | 540-97-6 | 1000 | 1000 | 1000 | 1000 | 1000 | 1000 | 1000 | 1000 | 1000 | 1000 [13] | 1000 | 1000 | 1000 | 1000 | 1000 | 1000 | 1000 | 1000 | 1000 | 1000 | 1000
八甲基三硅氧烷 | L3 | 107-51-7 | 1000 | 1000 | 1000 | 1000 | 1000 | 1000 | 1000 | 1000 | 1000 | 1000 [13] | 1000 | 1000 | 1000 | 1000 | 1000 | 1000 | 1000 | 1000 | 1000 | 1000 | 1000
十甲基四硅氧烷 | L4 | 141-62-8 | 1000 | 1000 | 1000 | 1000 | 1000 | 1000 | 1000 | 1000 | 1000 | 1000 [13] | 1000 | 1000 | 1000 | 1000 | 1000 | 1000 | 1000 | 1000 | 1000 | 1000 | 1000
1,1,1,3,5,5,5-七甲基-3-[(三甲基硅基)氧基]三硅氧烷 |  | 17928-28-8 | 1000 | 1000 | 1000 | 1000 | 1000 | 1000 | 1000 | 1000 | 1000 | 1000 [13] | 1000 | 1000 | 1000 | 1000 | 1000 | 1000 | 1000 | 1000 | 1000 | 1000 | 1000
工艺防腐剂[mg/kg]
4-氯-3-甲基苯酚[36] | CMK/CMC | 59-50-7 | n.a. | n.a. | n.a. | n.a. | n.a. | n.a. | n.a. | n.a. | 2500 | 12500 | 150 | 150 | 300 [37] | 300 [37] | 300 [37] | n.a. | n.a. | n.a. | n.a. | n.a. | n.a.
2-辛基-4-异噻唑啉-3-酮[36] | OIT | 26530-20-1 | n.a. | n.a. | n.a. | n.a. | n.a. | n.a. | n.a. | n.a. | 500 | 2500 | 50 | 50 | 100 | 100 | 100 | n.a. | n.a. | n.a. | n.a. | n.a. | n.a.
2-苯基苯酚[38] | OPP | 90-43-7 | 10 | 25 | 25 | 25 | 10 | 10 | 10 | 10 | 100 | 500 | 10 | 250 | 500 | 500 | 500 | 10 | 25 | 25 | 10 | 10 | 10
2-(硫氰酸甲基巯基)苯并噻唑[36] | TCMTB | 21564-17-0 | n.a. | n.a. | n.a. | n.a. | n.a. | n.a. | n.a. | n.a. | 2500 | 12500 | 250 | 250 | 750 [37] | 750 [37] | 750 [37] | n.a. | n.a. | n.a. | n.a. | n.a. | n.a.
亚硝胺和亚硝基物质[mg/kg][xz]
N-硝基联苄基胺 | NDBzA | 5336-53-8 | 0.5 | 0.5 | 0.5 | 0.5 | 0.5 | 0.5 | 0.5 | 0.5 | n.a. | n.a. | n.a. | 0.5 | 0.5 | 0.5 | 0.5 | 0.5 | 0.5 | 0.5 | 0.5 | 0.5 | 0.5
N-亚硝基二丁胺 | NDBA | 924-16-3 | 0.5 | 0.5 | 0.5 | 0.5 | 0.5 | 0.5 | 0.5 | 0.5 | n.a. | n.a. | n.a. | 0.5 | 0.5 | 0.5 | 0.5 | 0.5 | 0.5 | 0.5 | 0.5 | 0.5 | 0.5
N-二乙醇亚硝胺 | NDELA | 1116-54-7 | 0.5 | 0.5 | 0.5 | 0.5 | 0.5 | 0.5 | 0.5 | 0.5 | n.a. | n.a. | n.a. | 0.5 | 0.5 | 0.5 | 0.5 | 0.5 | 0.5 | 0.5 | 0.5 | 0.5 | 0.5
N-二乙基亚硝胺 | NDEA | 55-18-5 | 0.5 | 0.5 | 0.5 | 0.5 | 0.5 | 0.5 | 0.5 | 0.5 | n.a. | n.a. | n.a. | 0.5 | 0.5 | 0.5 | 0.5 | 0.5 | 0.5 | 0.5 | 0.5 | 0.5 | 0.5
N-亚硝基二异丁胺 | NDiBA | 997-95-5 | 0.5 | 0.5 | 0.5 | 0.5 | 0.5 | 0.5 | 0.5 | 0.5 | n.a. | n.a. | n.a. | 0.5 | 0.5 | 0.5 | 0.5 | 0.5 | 0.5 | 0.5 | 0.5 | 0.5 | 0.5
N-亚硝基二异壬胺 | NDiNA | 1207995-62-7 | 0.5 | 0.5 | 0.5 | 0.5 | 0.5 | 0.5 | 0.5 | 0.5 | n.a. | n.a. | n.a. | 0.5 | 0.5 | 0.5 | 0.5 | 0.5 | 0.5 | 0.5 | 0.5 | 0.5 | 0.5
N-亚硝基二异丙胺 | NDiPA | 601-77-4 | 0.5 | 0.5 | 0.5 | 0.5 | 0.5 | 0.5 | 0.5 | 0.5 | n.a. | n.a. | n.a. | 0.5 | 0.5 | 0.5 | 0.5 | 0.5 | 0.5 | 0.5 | 0.5 | 0.5 | 0.5
N-亚硝基二甲胺 | NDMA | 62-75-9 | 0.5 | 0.5 | 0.5 | 0.5 | 0.5 | 0.5 | 0.5 | 0.5 | n.a. | n.a. | n.a. | 0.5 | 0.5 | 0.5 | 0.5 | 0.5 | 0.5 | 0.5 | 0.5 | 0.5 | 0.5
N-亚硝基二丙胺 | NDPA | 621-64-7 | 0.5 | 0.5 | 0.5 | 0.5 | 0.5 | 0.5 | 0.5 | 0.5 | n.a. | n.a. | n.a. | 0.5 | 0.5 | 0.5 | 0.5 | 0.5 | 0.5 | 0.5 | 0.5 | 0.5 | 0.5
N-亚硝基甲基乙胺 | NMEA | 10595-95-6 | 0.5 | 0.5 | 0.5 | 0.5 | 0.5 | 0.5 | 0.5 | 0.5 | n.a. | n.a. | n.a. | 0.5 | 0.5 | 0.5 | 0.5 | 0.5 | 0.5 | 0.5 | 0.5 | 0.5 | 0.5
N-亚硝基吗啉 | NMOR | 59-89-2 | 0.5 | 0.5 | 0.5 | 0.5 | 0.5 | 0.5 | 0.5 | 0.5 | n.a. | n.a. | n.a. | 0.5 | 0.5 | 0.5 | 0.5 | 0.5 | 0.5 | 0.5 | 0.5 | 0.5 | 0.5
N-亚硝基-N-乙基苯胺 | NEPhA | 612-64-6 | 0.5 | 0.5 | 0.5 | 0.5 | 0.5 | 0.5 | 0.5 | 0.5 | n.a. | n.a. | n.a. | 0.5 | 0.5 | 0.5 | 0.5 | 0.5 | 0.5 | 0.5 | 0.5 | 0.5 | 0.5
N-亚硝基-N-甲基苯胺 | NMPhA | 614-00-6 | 0.5 | 0.5 | 0.5 | 0.5 | 0.5 | 0.5 | 0.5 | 0.5 | n.a. | n.a. | n.a. | 0.5 | 0.5 | 0.5 | 0.5 | 0.5 | 0.5 | 0.5 | 0.5 | 0.5 | 0.5
N-亚硝基哌啶 | NPIP | 100-75-4 | 0.5 | 0.5 | 0.5 | 0.5 | 0.5 | 0.5 | 0.5 | 0.5 | n.a. | n.a. | n.a. | 0.5 | 0.5 | 0.5 | 0.5 | 0.5 | 0.5 | 0.5 | 0.5 | 0.5 | 0.5
N-亚硝基吡咯烷 | NPYR | 930-55-2 | 0.5 | 0.5 | 0.5 | 0.5 | 0.5 | 0.5 | 0.5 | 0.5 | n.a. | n.a. | n.a. | 0.5 | 0.5 | 0.5 | 0.5 | 0.5 | 0.5 | 0.5 | 0.5 | 0.5 | 0.5
亚硝化后总量 |  |  | 5 | 5 | 5 | 5 | 5 | 5 | 5 | 5 | n.a. | n.a. | n.a. | 5 | 5 | 5 | 5 | 5 | 5 | 5 | 5 | 5 | 5
氯化溶剂[mg/kg]*
二氯甲烷 |  | 75-09-2 | 1 | 1 | 1 | 1 | 1 | 1 | 1 | 1 | 5 | 25 | 1 | n.a. | n.a. | n.a. | n.a. | 1 | 1 | 1 | 1 | 1 | 1
1,1-二氯乙烷 |  | 75-34-3 | 1 | 1 | 1 | 1 | 1 | 1 | 1 | 1 | 10 | 50 | 1 | n.a. | n.a. | n.a. | n.a. | 1 | 1 | 1 | 1 | 1 | 1
1,2-二氯乙烷 |  | 107-06-2 | 1 | 1 | 1 | 1 | 1 | 1 | 1 | 1 | 5 | 25 | 1 | n.a. | n.a. | n.a. | n.a. | 1 | 1 | 1 | 1 | 1 | 1
1,1-二氯乙烯 |  | 75-35-4 | 1 | 1 | 1 | 1 | 1 | 1 | 1 | 1 | 10 | 50 | 1 | n.a. | n.a. | n.a. | n.a. | 1 | 1 | 1 | 1 | 1 | 1
1,2-二氯乙烯 |  | 540-59-0, 156-59-2, 156-60-5 | 1 | 1 | 1 | 1 | 1 | 1 | 1 | 1 | 10 | 50 | 1 | n.a. | n.a. | n.a. | n.a. | 1 | 1 | 1 | 1 | 1 | 1
1,1,1-三氯乙烷 |  | 71-55-6 | 1 | 1 | 1 | 1 | 1 | 1 | 1 | 1 | 10 | 50 | 1 | n.a. | n.a. | n.a. | n.a. | 1 | 1 | 1 | 1 | 1 | 1
1,1,2-三氯乙烷 |  | 79-00-5 | 1 | 1 | 1 | 1 | 1 | 1 | 1 | 1 | 10 | 50 | 1 | n.a. | n.a. | n.a. | n.a. | 1 | 1 | 1 | 1 | 1 | 1
三氯乙烯 |  | 79-01-6 | 1 | 1 | 1 | 1 | 1 | 1 | 1 | 1 | 10 | 50 | 1 | n.a. | n.a. | n.a. | n.a. | 1 | 1 | 1 | 1 | 1 | 1
三氯甲烷（氯仿） |  | 67-66-3 | 1 | 1 | 1 | 1 | 1 | 1 | 1 | 1 | 10 | 50 | 1 | n.a. | n.a. | n.a. | n.a. | 1 | 1 | 1 | 1 | 1 | 1
1,1,1,2-四氯乙烷 |  | 630-20-6 | 1 | 1 | 1 | 1 | 1 | 1 | 1 | 1 | 10 | 50 | 1 | n.a. | n.a. | n.a. | n.a. | 1 | 1 | 1 | 1 | 1 | 1
1,1,2,2-四氯乙烷 |  | 79-34-5 | 1 | 1 | 1 | 1 | 1 | 1 | 1 | 1 | 10 | 50 | 1 | n.a. | n.a. | n.a. | n.a. | 1 | 1 | 1 | 1 | 1 | 1
四(全)氯乙烯 |  | 127-18-4 | 1 | 1 | 1 | 1 | 1 | 1 | 1 | 1 | 5 | 25 | 1 | n.a. | n.a. | n.a. | n.a. | 1 | 1 | 1 | 1 | 1 | 1
四氯化碳 |  | 56-23-5 | 1 | 1 | 1 | 1 | 1 | 1 | 1 | 1 | 10 | 50 | 1 | n.a. | n.a. | n.a. | n.a. | 1 | 1 | 1 | 1 | 1 | 1
五氯乙烷 |  | 76-01-7 | 1 | 1 | 1 | 1 | 1 | 1 | 1 | 1 | 10 | 50 | 1 | n.a. | n.a. | n.a. | n.a. | 1 | 1 | 1 | 1 | 1 | 1
总量 |  |  | 5 | 5 | 5 | 5 | 5 | 5 | 5 | 5 | 50 | 250 | 5 | n.a. | n.a. | n.a. | n.a. | 5 | 5 | 5 | 5 | 5 | 5
甲酚[mg/kg]
邻甲酚 |  | 95-48-7 | 10 | 10 | 10 | 10 | 10 | 10 | 10 | 10 | 100 | 500 | 10 | n.a. | n.a. | n.a. | n.a. | 10 | 10 | 10 | 10 | 10 | 10
间甲酚 |  | 108-39-4 | 10 | 10 | 10 | 10 | 10 | 10 | 10 | 10 | 100 | 500 | 10 | n.a. | n.a. | n.a. | n.a. | 10 | 10 | 10 | 10 | 10 | 10
对甲酚 |  | 106-44-5 | 10 | 10 | 10 | 10 | 10 | 10 | 10 | 10 | 100 | 500 | 10 | n.a. | n.a. | n.a. | n.a. | 10 | 10 | 10 | 10 | 10 | 10
其他挥发性有机物(VOC)和二醇类[mg/kg][39]*
苯乙酮 |  | 98-86-2 | 10 | 10 | 10 | 10 | 10 | 10 | 10 | 10 | 100 | 500 | 10 | n.a. | n.a. | n.a. | n.a. | 10 | 10 | 10 | 10 | 10 | 10
苯 |  | 71-43-2 | 1 | 1 | 1 | 1 | 1 | 1 | 1 | 1 | 10 | 50 | 1 | 5 | 5 | 5 | 5 | 1 | 1 | 1 | 1 | 1 | 1
二乙二醇二甲醚 |  | 111-96-6 | 10 | 10 | 10 | 10 | 10 | 10 | 10 | 10 | 50 | 250 | 10 | n.a. | n.a. | n.a. | n.a. | 10 | 10 | 10 | 10 | 10 | 10
二硫化碳 | CS2 | 75-15-0 | 10 | 10 | 10 | 10 | 10 | 10 | 10 | 10 | 100 | 500 | 10 | 10 | 10 | 10 | 10 | 10 | 10 | 10 | 10 | 10 | 10
乙二醇二乙醚 |  | 629-14-1 | 10 | 10 | 10 | 10 | 10 | 10 | 10 | 10 | 100 | 500 | 10 | n.a. | n.a. | n.a. | n.a. | 10 | 10 | 10 | 10 | 10 | 10
1,4-二恶烷 |  | 123-91-1 | 10 | 10 | 10 | 10 | 10 | 10 | 10 | 10 | 100 | 500 | 10 | 10 | 10 | 10 | 10 | 10 | 10 | 10 | 10 | 10 | 10
环已酮 |  | 108-94-1 | 10 | 10 | 10 | 10 | 10 | 10 | 10 | 10 | 100 | 500 | 10 | n.a. | n.a. | n.a. | n.a. | 10 | 10 | 10 | 10 | 10 | 10
2-乙氧基乙醇 |  | 110-80-5 | 10 | 10 | 10 | 10 | 10 | 10 | 10 | 10 | 50 | 250 | 10 | n.a. | n.a. | n.a. | n.a. | 10 | 10 | 10 | 10 | 10 | 10
乙二醇乙醚醋酸酯 |  | 111-15-9 | 10 | 10 | 10 | 10 | 10 | 10 | 10 | 10 | 50 | 250 | 10 | n.a. | n.a. | n.a. | n.a. | 10 | 10 | 10 | 10 | 10 | 10
乙基苯 |  | 100-41-4 | 10 | 10 | 10 | 10 | 10 | 10 | 10 | 10 | 100 | 500 | 10 | n.a. | n.a. | n.a. | n.a. | 10 | 10 | 10 | 10 | 10 | 10
乙二醇二甲醚 |  | 110-71-4 | 10 | 10 | 10 | 10 | 10 | 10 | 10 | 10 | 50 | 250 | 10 | n.a. | n.a. | n.a. | n.a. | 10 | 10 | 10 | 10 | 10 | 10
甲基乙基酮 |  | 78-93-3 | 10 | 10 | 10 | 10 | 10 | 10 | 10 | 10 | 100 [40] | 500 [40] | 10 [40] | n.a. | n.a. | n.a. | n.a. | 10 | 10 | 10 | 10 | 10 | 10
2-甲氧基-1-丙醇 |  | 1589-47-5 | 10 | 10 | 10 | 10 | 10 | 10 | 10 | 10 | 50 | 250 | 10 | n.a. | n.a. | n.a. | n.a. | 10 | 10 | 10 | 10 | 10 | 10
2-甲氧基乙醇 |  | 109-86-4 | 10 | 10 | 10 | 10 | 10 | 10 | 10 | 10 | 50 | 250 | 10 | n.a. | n.a. | n.a. | n.a. | 10 | 10 | 10 | 10 | 10 | 10
2-甲氧基乙酸乙酯 |  | 110-49-6 | 10 | 10 | 10 | 10 | 10 | 10 | 10 | 10 | 50 | 250 | 10 | u.o. | u.o. | u.o. | u.o. | 10 | 10 | 10 | 10 | 10 | 10
丙二醇甲醚醋酸酯 |  | 70657-70-4 | 10 | 10 | 10 | 10 | 10 | 10 | 10 | 10 | 50 | 250 | 10 | n.a. | n.a. | n.a. | n.a. | 10 | 10 | 10 | 10 | 10 | 10
2-苯基-2-丙醇 |  | 617-94-7 | 10 | 10 | 10 | 10 | 10 | 10 | 10 | 10 | 100 | 500 | 10 | n.a. | n.a. | n.a. | n.a. | 10 | 10 | 10 | 10 | 10 | 10
苯乙烯 |  | 100-42-5 | 10 | 10 | 10 | 10 | 10 | 10 | 10 | 10 | 100 | 500 | 10 | n.a. | n.a. | n.a. | n.a. | 10 | 10 | 10 | 10 | 10 | 10
甲苯 |  | 108-88-3 | 10 | 10 | 10 | 10 | 10 | 10 | 10 | 10 | 100 | 500 | 10 | n.a. | n.a. | n.a. | n.a. | 10 | 10 | 10 | 10 | 10 | 10
1,2,3-三氯丙烷 |  | 96-18-4 | 10 | 10 | 10 | 10 | 10 | 10 | 10 | 10 | 100 | 500 | 10 | n.a. | n.a. | n.a. | n.a. | 10 | 10 | 10 | 10 | 10 | 10
三乙二醇二甲醚 |  | 112-49-2 | 10 | 10 | 10 | 10 | 10 | 10 | 10 | 10 | 50 | 250 | 10 | n.a. | n.a. | n.a. | n.a. | 10 | 10 | 10 | 10 | 10 | 10
氯乙烯 |  | 75-01-4 | 1 | 1 | 1 | 1 | 1 | 1 | 1 | 1 | 10 | 50 | 1 | 1 | 1 | 1 | 1 | 1 | 1 | 1 | 1 | 1 | 1
二甲苯 |  | 95-47-6, 108-38-3, 106-42-3, 1330-20-7 | 10 | 10 | 10 | 10 | 10 | 10 | 10 | 10 | 100 | 500 | 10 | n.a. | n.a. | n.a. | n.a. | 10 | 10 | 10 | 10 | 10 | 10
其他残余化学物[mg/kg]
乙酰苯吖嗪 |  | 729-43-1 | 50 | 50 | 50 | 50 | 50 | 50 | 50 | 50 | 500 | 2500 | 50 | 50 | 50 | 50 | 50 | 50 | 50 | 50 | 50 | 50 | 50
羟乙基乙二胺 | AEEA | 111-41-1 | n.a. | n.a. | n.a. | n.a. | n.a. | n.a. | n.a. | n.a. | 100 | 500 | 100 | n.a. | n.a. | n.a. | n.a. | n.a. | n.a. | n.a. | n.a. | n.a. | n.a.
偶氮二甲酰胺 | ADCA | 123-77-3 | 1000 | 1000 | 1000 | 1000 | 1000 | 1000 | 1000 | 1000 | 1000 | 1000 [13] | 1000 | n.a. | n.a. | n.a. | n.a. | 1000 | 1000 | 1000 | 1000 | 1000 | 1000
双-(α,α-二甲基苄基)-过氧化物 |  | 80-43-3 | 1000 | 1000 | 1000 | 1000 | 1000 | 1000 | 1000 | 1000 | 1000 | 1000 [13] | 1000 | 1000 | 1000 | 1000 | 1000 | 1000 | 1000 | 1000 | 1000 | 1000 | 1000
双(4-氯苯基)砜 | DCDPS | 80-07-9 | 1000 | 1000 | 1000 | 1000 | 1000 | 1000 | 1000 | 1000 | 1000 | 1000 [13] | 1000 | 1000 | 1000 | 1000 | 1000 | 1000 | 1000 | 1000 | 1000 | 1000 | 1000
得克隆 |  | 13560-89-9, 135821-03-3 135821-74-8 | 1000 | 1000 | 1000 | 1000 | 1000 | 1000 | 1000 | 1000 | 1000 | 1000 [13] | 1000 | 1000 | 1000 | 1000 | 1000 | 1000 | 1000 | 1000 | 1000 | 1000 | 1000
富马酸二甲酯 | DMFu | 624-49-7 | 0.1 | 0.1 | 0.1 | 0.1 | 0.1 | 0.1 | 0.1 | 0.1 | 1 | 5 | 0.1 | 0.1 | 0.1 | 0.1 | 0.1 | 0.1 | 0.1 | 0.1 | 0.1 | 0.1 | 0.1
二苯基(2,4,6-三甲基苯甲酰基)氧化膦 | TPO | 75980-60-8 | 1000 | 1000 | 1000 | 1000 | 1000 | 1000 | 1000 | 1000 | 1000 | 1000 [13] | 1000 | 1000 | 1000 | 1000 | 1000 | 1000 | 1000 | 1000 | 1000 | 1000 | 1000
1,1'-(乙烷-1,2-二基)双[五溴苯] | DBDPE | 84852-53-9 | 1000 | 1000 | 1000 | 1000 | 1000 | 1000 | 1000 | 1000 | 1000 | 1000 [13] | 1000 | 1000 | 1000 | 1000 | 1000 | 1000 | 1000 | 1000 | 1000 | 1000 | 1000
戊二醛[41] | GA | 111-30-8 | n.a. | n.a. | n.a. | n.a. | n.a. | n.a. | n.a. | n.a. | 1000 | 1000 [13] | 1000 | 1000 | 1000 | 1000 | 1000 | n.a. | n.a. | n.a. | n.a. | n.a. | n.a.
三聚氰胺 |  | 108-78-1 | 1000 | 1000 | 1000 | 1000 | 1000 | 1000 | 1000 | 1000 | 1000 | 1000 [13] | 1000 | 1000 | 1000 | 1000 | 1000 | 1000 | 1000 | 1000 | 1000 | 1000 | 1000
2-巯基苯并噻唑 | 2-MBT | 149-30-4 | 1000 | 1000 | 1000 | 1000 | 1000 | 1000 | 1000 | 1000 | 1000 | 5000 | 1000 | 1000 | 1000 | 1000 | 1000 | 1000 | 1000 | 1000 | 1000 | 1000 | 1000
正己烷 |  | 110-54-3 | 100 | 100 | 100 | 100 | 100 | 100 | 100 | 100 | 1000 | 1000 [13] | 100 | 100 | 100 | 100 | 100 | 100 | 100 | 100 | 100 | 100 | 100
N-(羟甲基)丙烯酰胺 |  | 924-42-5 | 1000 | 1000 | 1000 | 1000 | 1000 | 1000 | 1000 | 1000 | 1000 | 1000 [13] | 1000 | 1000 | 1000 | 1000 | 1000 | 1000 | 1000 | 1000 | 1000 | 1000 | 1000
过硼酸、钠盐和锌盐[42] |  | 多种 | n.a. | n.a. | n.a. | n.a. | n.a. | n.a. | n.a. | n.a. | 1000 | 1000 [13] | 1000 | n.a. | n.a. | n.a. | n.a. | n.a. | n.a. | n.a. | n.a. | n.a. | n.a.
苯酚 |  | 108-95-2 | 20 | 50 | 50 | 50 | 20 | 50 | 50 | 50 | 100 | 500 | 20 | 100 | 100 | 100 | 100 | 20 | 50 | 50 | 20 | 50 | 50
喹啉 |  | 91-22-5 | 50 | 50 | 50 | 50 | 50 | 50 | 50 | 50 | 250 | 1250 | 50 | 50 | 50 | 50 | 50 | 50 | 50 | 50 | 50 | 50 | 50
间苯二酚 |  | 108-46-3 | 1000 | 1000 | 1000 | 1000 | 1000 | 1000 | 1000 | 1000 | 1000 | 1000 | 1000 | 1000 | 1000 | 1000 | 1000 | 1000 | 1000 | 1000 | 1000 | 1000 | 1000
二氧化硅 |  | 多种 | n.a. | n.a. | n.a. | n.a. | n.a. | n.a. | n.a. | n.a. | 不含有可吸入颗粒物[19] | 不含有可吸入颗粒物[19] | 不含有可吸入颗粒物[19] | n.a. | n.a. | n.a. | n.a. | n.a. | n.a. | n.a. | n.a. | n.a. | n.a.
硫脲 |  | 62-56-6 | n.a. | n.a. | n.a. | n.a. | n.a. | n.a. | n.a. | n.a. | 1000 | 5000 | 1000 | n.a. | n.a. | n.a. | n.a. | n.a. | n.a. | n.a. | n.a. | n.a. | n.a.
磷酸三苯酯 | TPP | 115-86-6 | 500 | 500 | 500 | 500 | 500 | 500 | 500 | 500 | 1000 | 1000 [13] | 500 | 500 | 500 | 500 | 500 | 500 | 500 | 500 | 500 | 500 | 500
乙烯基三（2-甲氧基乙氧基）硅烷 |  | 1067-53-4 | 1000 | 1000 | 1000 | 1000 | 1000 | 1000 | 1000 | 1000 | 1000 | 1000 [13] | 1000 | 1000 | 1000 | 1000 | 1000 | 1000 | 1000 | 1000 | 1000 | 1000 | 1000
三(4-壬基苯基)亚磷酸酯(TNPP)，含有≥0.1% 4-壬基酚（支链和直链） | TNPP | 多种 | 1000 | 1000 | 1000 | 1000 | 1000 | 1000 | 1000 | 1000 | 1000 | 5000 | 1000 | 1000 | 1000 | 1000 | 1000 | 1000 | 1000 | 1000 | 1000 | 1000 | 1000
丙烯腈 |  | 107-13-1 | u.o. | u.o. | u.o. | u.o. | u.o. | u.o. | u.o. | u.o. | u.o. | u.o. | u.o. | u.o. | u.o. | u.o. | u.o. | u.o. | u.o. | u.o. | u.o. | u.o. | u.o.
2-丁酮肟 |  | 96-29-7 | u.o. | u.o. | u.o. | u.o. | u.o. | u.o. | u.o. | u.o. | u.o. | u.o. | u.o. | u.o. | u.o. | u.o. | u.o. | u.o. | u.o. | u.o. | u.o. | u.o. | u.o.
2,4,6-三叔丁基苯酚 |  | 732-26-3 | u.o. | u.o. | u.o. | u.o. | u.o. | u.o. | u.o. | u.o. | u.o. | u.o. | u.o. | n.a. | n.a. | n.a. | n.a. | u.o. | u.o. | u.o. | u.o. | u.o. | u.o.
乙酸乙烯酯 |  | 108-05-4 | u.o. | u.o. | u.o. | u.o. | u.o. | u.o. | u.o. | u.o. | u.o. | u.o. | u.o. | u.o. | u.o. | u.o. | u.o. | u.o. | u.o. | u.o. | u.o. | u.o. | u.o.
可挥发物释放量[mg/m³][43]
芳香烃 |  | 多种 | 0.3 | 0.3 | 0.3 | 0.3 | 0.3 | 0.3 | 0.3 | 0.3 | n.a. | n.a. | n.a. | 0.3 | 0.3 | 0.3 | 0.3 | 0.3 | 0.3 | 0.3 | 0.3 | 0.3 | 0.3
丁二烯 |  | 106-99-0 | 0.002 | 0.002 | 0.002 | 0.002 | 0.002 | 0.002 | 0.002 | 0.002 | u.o. | u.o. | u.o. | 0.002 | 0.002 | 0.002 | 0.002 | 0.002 | 0.002 | 0.002 | 0.002 | 0.002 | 0.002
甲醛[44] |  | 50-00-0 | 0.04 | 0.04 | 0.04 | 0.04 | 0.04 | 0.04 | 0.04 | 0.04 | n.a. | n.a. | n.a. | 0.04 | 0.04 | 0.04 | 0.04 | 0.04 | 0.04 | 0.04 | 0.04 | 0.04 | 0.04
有机挥发物 |  | 多种 | 0.5 | 0.5 | 0.5 | 0.5 | 0.5 | 0.5 | 0.5 | 0.5 | n.a. | n.a. | n.a. | 0.5 | 0.5 | 0.5 | 0.5 | 0.5 | 0.5 | 0.5 | 0.5 | 0.5 | 0.5
4-苯基环己烯 |  | 4994-16-5 | 0.03 | 0.03 | 0.03 | 0.03 | 0.03 | 0.03 | 0.03 | 0.03 | u.o. | u.o. | u.o. | 0.03 | 0.03 | 0.03 | 0.03 | 0.03 | 0.03 | 0.03 | 0.03 | 0.03 | 0.03
苯乙烯 |  | 100-42-5 | 0.005 | 0.005 | 0.005 | 0.005 | 0.005 | 0.005 | 0.005 | 0.005 | n.a. | n.a. | n.a. | 0.005 | 0.005 | 0.005 | 0.005 | 0.005 | 0.005 | 0.005 | 0.005 | 0.005 | 0.005
甲苯 |  | 108-88-3 | 0.1 | 0.1 | 0.1 | 0.1 | 0.1 | 0.1 | 0.1 | 0.1 | n.a. | n.a. | n.a. | 0.1 | 0.1 | 0.1 | 0.1 | 0.1 | 0.1 | 0.1 | 0.1 | 0.1 | 0.1
氯乙烯 |  | 75-01-4 | 0.002 | 0.002 | 0.002 | 0.002 | 0.002 | 0.002 | 0.002 | 0.002 | u.o. | u.o. | u.o. | 0.002 | 0.002 | 0.002 | 0.002 | 0.002 | 0.002 | 0.002 | 0.002 | 0.002 | 0.002
4-乙烯基环己烯 |  | 100-40-3 | 0.002 | 0.002 | 0.002 | 0.002 | 0.002 | 0.002 | 0.002 | 0.002 | u.o. | u.o. | u.o. | 0.002 | 0.002 | 0.002 | 0.002 | 0.002 | 0.002 | 0.002 | 0.002 | 0.002 | 0.002
色牢度（沾色）[45]
耐水 |  |  | 3-4 | 3 | 3 | 3 | 3-4 | 3 | 3 | 3 | n.a. | n.a. | n.a. | 3 | 3 | 3 | 3 | 3-4 | 3 | 3 | 3-4 | 3 | 3
耐酸性汗液 |  |  | 3-4 | 3-4 | 3-4 | 3-4 | 3-4 | 3-4 | 3-4 | 3-4 | n.a. | n.a. | n.a. | 3 | 3 | 3 | 3 | 3-4 | 3-4 | 3-4 | 3-4 | 3-4 | 3-4
耐碱性汗液 |  |  | 3-4 | 3-4 | 3-4 | 3-4 | 3-4 | 3-4 | 3-4 | 3-4 | n.a. | n.a. | n.a. | 3 | 3 | 3 | 3 | 3-4 | 3-4 | 3-4 | 3-4 | 3-4 | 3-4
耐干摩擦[46][47] |  |  | 4 | 4 | 4 | 4 | 4 | 4 | 4 | 4 | n.a. | n.a. | n.a. | 3 | 3 | 3 | 3 | 4 | 4 | 4 | 4 | 4 | 4
使用面的耐湿摩擦 |  |  | n.a. | n.a. | n.a. | n.a. | n.a. | n.a. | n.a. | n.a. | n.a. | n.a. | n.a. | 3 | 3 | 3 | 3 | n.a. | n.a. | n.a. | n.a. | n.a. | n.a.
磨砂皮、绒面革及肉面的耐湿摩擦 |  |  | n.a. | n.a. | n.a. | n.a. | n.a. | n.a. | n.a. | n.a. | n.a. | n.a. | n.a. | 2-3 | 2-3 | 2-3 | 2-3 | n.a. | n.a. | n.a. | n.a. | n.a. | n.a.
耐唾液和汗液 |  |  | 牢固 | n.a. | n.a. | n.a. | 牢固 | n.a. | n.a. | n.a. | n.a. | n.a. | n.a. | 牢固 | n.a. | n.a. | n.a. | 牢固 | n.a. | n.a. | 牢固 | n.a. | n.a.
气味测定
总体[48] |  |  | 无异味 | 无异味 | 无异味 | 无异味 | 无异味 | 无异味 | 无异味 | 无异味 | n.a. | n.a. | n.a. | 无异味 | 无异味 | 无异味 | 无异味 | 无异味 | 无异味 | 无异味 | 无异味 | 无异味 | 无异味
SNV 195 651（经修正）[43] |  |  | 3 | 3 | 3 | 3 | 3 | 3 | 3 | 3 | n.a. | n.a. | n.a. | 3 | 3 | 3 | 3 | 3 | 3 | 3 | 3 | 3 | 3
禁用纤维
石棉纤维 |  |  | n.i.u. | n.i.u. | n.i.u. | n.i.u. | n.i.u. | n.i.u. | n.i.u. | n.i.u. | n.a. | n.a. | n.a. | n.i.u. | n.i.u. | n.i.u. | n.i.u. | n.i.u. | n.i.u. | n.i.u. | n.i.u. | n.i.u. | n.i.u.
可释放的合成闪粉 |  |  | u.o. | u.o. | u.o. | u.o. | u.o. | u.o. | u.o. | u.o. | n.a. | n.a. | n.a. | u.o. | u.o. | u.o. | u.o. | u.o. | u.o. | u.o. | u.o. | u.o. | u.o.
合成闪粉 |  |  | 牢固 | 牢固 | 牢固 | 牢固 | 牢固 | 牢固 | 牢固 | 牢固 | n.a. | n.a. | n.a. | 牢固 | 牢固 | 牢固 | 牢固 | 牢固 | 牢固 | 牢固 | 牢固 | 牢固 | 牢固
H短语
H340 |  |  | n.a. | n.a. | n.a. | n.a. | n.a. | n.a. | n.a. | n.a. | n.i.u. | n.i.u. | n.i.u. | n.a. | n.a. | n.a. | n.a. | n.a. | n.a. | n.a. | n.a. | n.a. | n.a.
H341 |  |  | n.a. | n.a. | n.a. | n.a. | n.a. | n.a. | n.a. | n.a. | n.i.u. | n.i.u. | n.i.u. | n.a. | n.a. | n.a. | n.a. | n.a. | n.a. | n.a. | n.a. | n.a. | n.a.
H350 |  |  | n.a. | n.a. | n.a. | n.a. | n.a. | n.a. | n.a. | n.a. | n.i.u. | n.i.u. | n.i.u. | n.a. | n.a. | n.a. | n.a. | n.a. | n.a. | n.a. | n.a. | n.a. | n.a.
H351 |  |  | n.a. | n.a. | n.a. | n.a. | n.a. | n.a. | n.a. | n.a. | n.i.u. | n.i.u. | n.i.u. | n.a. | n.a. | n.a. | n.a. | n.a. | n.a. | n.a. | n.a. | n.a. | n.a.
H360 |  |  | n.a. | n.a. | n.a. | n.a. | n.a. | n.a. | n.a. | n.a. | n.i.u. | n.i.u. | n.i.u. | n.a. | n.a. | n.a. | n.a. | n.a. | n.a. | n.a. | n.a. | n.a. | n.a.
H361 |  |  | n.a. | n.a. | n.a. | n.a. | n.a. | n.a. | n.a. | n.a. | n.i.u. | n.i.u. | n.i.u. | n.a. | n.a. | n.a. | n.a. | n.a. | n.a. | n.a. | n.a. | n.a. | n.a.
H400 |  |  | n.a. | n.a. | n.a. | n.a. | n.a. | n.a. | n.a. | n.a. | u.o. | u.o. | u.o. | n.a. | n.a. | n.a. | n.a. | n.a. | n.a. | n.a. | n.a. | n.a. | n.a.
H410 |  |  | n.a. | n.a. | n.a. | n.a. | n.a. | n.a. | n.a. | n.a. | u.o. | u.o. | u.o. | n.a. | n.a. | n.a. | n.a. | n.a. | n.a. | n.a. | n.a. | n.a. | n.a.
H411 |  |  | n.a. | n.a. | n.a. | n.a. | n.a. | n.a. | n.a. | n.a. | u.o. | u.o. | u.o. | n.a. | n.a. | n.a. | n.a. | n.a. | n.a. | n.a. | n.a. | n.a. | n.a.
H413 |  |  | n.a. | n.a. | n.a. | n.a. | n.a. | n.a. | n.a. | n.a. | u.o. | u.o. | u.o. | n.a. | n.a. | n.a. | n.a. | n.a. | n.a. | n.a. | n.a. | n.a. | n.a.
H420 |  |  | n.a. | n.a. | n.a. | n.a. | n.a. | n.a. | n.a. | n.a. | u.o. | u.o. | u.o. | n.a. | n.a. | n.a. | n.a. | n.a. | n.a. | n.a. | n.a. | n.a. | n.a.

## STANDARD 100
版本01.2026 - 2026年3月3日 |  |  | OEKO-TEX® STANDARD 100
版本01.2026 - 2026年3月3日
|  |  | 附录4 |  |  |  | 附录6
|  |  | I | II | III | IV | I | II | III | IV
| 缩写 | CAS号 | 婴幼儿 | 直接接触皮肤 | 非直接接触皮肤 | 装饰材料 | 婴幼儿 | 直接接触皮肤 | 非直接接触皮肤 | 装饰材料
pH值[1]
pH |  |  | 4.0 - 7.5 | 4.0 - 7.5 | 4.0 - 9.0 | 4.0 - 9.0 | 4.0 - 7.5 | 4.0 - 7.5 | 4.0 - 9.0 | 4.0 - 9.0
甲醛[mg/kg]
游离和可部分释放 |  | 50-00-0 | n.d. [2] | 75 | 150 | 300 | n.d. [2] | 75 | 150 | 300
可萃取的重金属[mg/kg]
锑 | Sb | 7440-36-0等 | 30 | 30 | 30 | n.a. | 30 | 30 | 30 | 30
砷 | As | 7440-38-2等 | 0.2 | 1 | 1 | 1 | 0.2 | 0.2 | 0.2 | 0.2
钡 | Ba | 7440-39-3等 | 1000 | 1000 | 1000 | 1000 | 1000 | 1000 | 1000 | 1000
镉 | Cd | 7440-43-9等 | 0.1 | 0.1 | 0.1 | 0.1 | 0.1 | 0.1 | 0.1 | 0.1
钴 | Co | 7440-48-4等 | 1 | 4 | 4 | 4 | 1 | 1 | 1 | 1
铬 | Cr | 7440-47-3等 | 1 | 2 | 2 | 2 | 1 | 1 | 1 | 1
铬(六价) [3] | Cr VI | 18540-29-9 | 0.5 | 0.5 | 0.5 | 0.5 | 0.5 | 0.5 | 0.5 | 0.5
铜 | Cu | 7440-50-8等 | 25 [4] | 50 [4] | 50 [4] | 50 [4] | 25 [4] | 50 [4] | 50 [4] | 50 [4]
汞 | Hg | 7439-97-6等 | 0.02 | 0.02 | 0.02 | 0.02 | 0.02 | 0.02 | 0.02 | 0.02
锰 | Mn | 7439-96-5等 | n.a. | n.a. | n.a. | n.a. | 90 | 90 | 90 | 90
镍[5] | Ni | 7440-02-0等 | 1 [6] | 4 [7] | 4 [7] | 4 [7] | 1 [6] | 1 | 1 | 1
铅 | Pb | 7439-92-1等 | 0.2 | 1 [8] | 1 [8] | 1 [8] | 0.2 | 0.2 [8] | 0.2 [8] | 0.2 [8]
硒 | Se | 7782-49-2等 | 100 | 100 | 100 | 100 | 100 | 100 | 100 | 100
锌 | Zn | 7440-66-6等 | n.a. | n.a. | n.a. | n.a. | 750 | 750 | 750 | 750
重金属总含量[mg/kg]
锑 | Sb | 7440-36-0等 | n.a. | n.a. | n.a. | n.a. | n.a. | n.a. | n.a. | n.a.
砷 | As | 7440-38-2等 | 100 | 100 | 100 | 100 | 100 | 100 | 100 | 100
钡 | Ba | 7440-39-3等 | n.a. | n.a. | n.a. | n.a. | n.a. | n.a. | n.a. | n.a.
镉 | Cd | 7440-43-9等 | 40 | 40.0 [8] | 40.0 [8] | 40.0 [8] | 40 | 40.0 [8] | 40.0 [8] | 40.0 [8]
钴 | Co | 7440-48-4等 | n.a. | n.a. | n.a. | n.a. | n.a. | n.a. | n.a. | n.a.
铬[11] | Cr | 7440-47-3等 | n.a. | n.a. | n.a. | n.a. | n.a. | n.a. | n.a. | n.a.
铬(六价) | Cr VI | 18540-29-9 | n.a. | n.a. | n.a. | n.a. | n.a. | n.a. | n.a. | n.a.
铜 | Cu | 7440-50-8等 | n.a. | n.a. | n.a. | n.a. | n.a. | n.a. | n.a. | n.a.
铁 | Fe | 7439-89-6等 | n.a. | n.a. | n.a. | n.a. | n.a. | n.a. | n.a. | n.a.
汞 | Hg | 7439-97-6等 | 0.5 | 0.5 | 0.5 | 0.5 | 0.5 | 0.5 | 0.5 | 0.5
锰 | Mn | 7439-96-5等 | n.a. | n.a. | n.a. | n.a. | n.a. | n.a. | n.a. | n.a.
镍[5] | Ni | 7440-02-0等 | n.a. | n.a. | n.a. | n.a. | n.a. | n.a. | n.a. | n.a.
铅 | Pb | 7439-92-1等 | n.a. | n.a. | n.a. | n.a. | n.a. | n.a. | n.a. | n.a.
金属材料用铅 | Pb | 7439-92-1等 | 90 | 90.0 [8] | 90.0 [8] | 90.0 [8] | 90 | 90.0 [8] | 90.0 [8] | 90.0 [8]
塑料、涂层用铅 | Pb | 7439-92-1等 | 90 | 90.0 [8] | 90.0 [8] | 90.0 [8] | 75 | 75.0 [8] | 75.0 [8] | 75.0 [8]
硒 | Se | 7782-49-2等 | n.a. | n.a. | n.a. | n.a. | n.a. | n.a. | n.a. | n.a.
银 | Ag | 7440-22-4等 | n.a. | n.a. | n.a. | n.a. | n.a. | n.a. | n.a. | n.a.
锡 | Sn | 7440-31-5等 | n.a. | n.a. | n.a. | n.a. | n.a. | n.a. | n.a. | n.a.
锌 | Zn | 7440-66-6等 | n.a. | n.a. | n.a. | n.a. | n.a. | n.a. | n.a. | n.a.
杀虫剂[mg/kg]
甲氧氯 |  | 72-43-5等 | 0.01 | 0.01 | 0.01 | 0.01 | 0.01 | 0.01 | 0.01 | 0.01
2,4,5-涕 |  | 93-76-5 | 0.5 | 1 | 1 | 1 | 0.5 | 1 | 1 | 1
2,4-滴 |  | 94-75-7 | 0.5 | 1 | 1 | 1 | 0.5 | 1 | 1 | 1
啶虫脒 |  | 135410-20-7, 160430-64-8 | 0.5 | 1 | 1 | 1 | 0.5 | 1 | 1 | 1
涕灭威 |  | 116-06-3 | 0.5 | 1 | 1 | 1 | 0.5 | 1 | 1 | 1
艾氏剂 |  | 309-00-2 | 0.5 | 1 | 1 | 1 | 0.5 | 1 | 1 | 1
顺式氯氰菊酯 |  | 67375-30-8 | 0.5 | 1 | 1 | 1 | 0.5 | 1 | 1 | 1
益棉磷/乙基谷硫磷 |  | 2642-71-9 | 0.5 | 1 | 1 | 1 | 0.5 | 1 | 1 | 1
保棉磷/谷硫磷 |  | 86-50-0 | 0.5 | 1 | 1 | 1 | 0.5 | 1 | 1 | 1
乙基溴硫磷 |  | 4824-78-6 | 0.5 | 1 | 1 | 1 | 0.5 | 1 | 1 | 1
敌菌丹 |  | 2425-06-1 | 0.5 | 1 | 1 | 1 | 0.5 | 1 | 1 | 1
甲萘威 |  | 63-25-2 | 0.5 | 1 | 1 | 1 | 0.5 | 1 | 1 | 1
多菌灵 |  | 10605-21-7 | 0.5 | 1 | 1 | 1 | 0.5 | 1 | 1 | 1
乙酯杀螨醇 |  | 510-15-6 | 0.5 | 1 | 1 | 1 | 0.5 | 1 | 1 | 1
氯丹 |  | 57-74-9 | 0.5 | 1 | 1 | 1 | 0.5 | 1 | 1 | 1
克死蟎 |  | 6164-98-3 | 0.5 | 1 | 1 | 1 | 0.5 | 1 | 1 | 1
毒虫畏 |  | 470-90-6 | 0.5 | 1 | 1 | 1 | 0.5 | 1 | 1 | 1
百菌清 |  | 1897-45-6 | 0.5 | 1 | 1 | 1 | 0.5 | 1 | 1 | 1
可尼丁 |  | 210880-92-5 | 0.5 | 1 | 1 | 1 | 0.5 | 1 | 1 | 1
香豆磷/蝇毒磷 |  | 56-72-4 | 0.5 | 1 | 1 | 1 | 0.5 | 1 | 1 | 1
氟氯氰菊酯 |  | 68359-37-5 | 0.5 | 1 | 1 | 1 | 0.5 | 1 | 1 | 1
λ-氯氟氰菊酯 |  | 91465-08-6 | 0.5 | 1 | 1 | 1 | 0.5 | 1 | 1 | 1
氯氰菊酯 |  | 52315-07-8 | 0.5 | 1 | 1 | 1 | 0.5 | 1 | 1 | 1
脱叶膦 |  | 78-48-8 | 0.5 | 1 | 1 | 1 | 0.5 | 1 | 1 | 1
溴氰菊酯 |  | 52918-63-5 | 0.5 | 1 | 1 | 1 | 0.5 | 1 | 1 | 1
米托坦 |  | 53-19-0, 72-54-8 | 0.5 | 1 | 1 | 1 | 0.5 | 1 | 1 | 1
滴滴伊 |  | 3424-82-6, 72-55-9 | 0.5 | 1 | 1 | 1 | 0.5 | 1 | 1 | 1
滴滴涕 |  | 50-29-3, 789-02-6 | 0.5 | 1 | 1 | 1 | 0.5 | 1 | 1 | 1
二嗪农 |  | 333-41-5 | 0.5 | 1 | 1 | 1 | 0.5 | 1 | 1 | 1
双氯酚 |  | 97-23-4 | 0.5 | 1 | 1 | 1 | 0.5 | 1 | 1 | 1
苯氟磺胺（抑菌灵） |  | 1085-98-9 | 0.5 | 1 | 1 | 1 | 0.5 | 1 | 1 | 1
三氯杀螨醇 |  | 115-32-2 | 0.5 | 1 | 1 | 1 | 0.5 | 1 | 1 | 1
2,4-滴丙酸 |  | 120-36-5 | 0.5 | 1 | 1 | 1 | 0.5 | 1 | 1 | 1
白治磷 |  | 141-66-2 | 0.5 | 1 | 1 | 1 | 0.5 | 1 | 1 | 1
狄氏剂 |  | 60-57-1 | 0.5 | 1 | 1 | 1 | 0.5 | 1 | 1 | 1
乐果 |  | 60-51-5 | 0.5 | 1 | 1 | 1 | 0.5 | 1 | 1 | 1
地乐酚，及其盐和醋酸盐 |  | 88-85-7等 | 0.5 | 1 | 1 | 1 | 0.5 | 1 | 1 | 1
呋虫胺 |  | 165252-70-0 | 0.5 | 1 | 1 | 1 | 0.5 | 1 | 1 | 1
DTTB |  | 63405-99-2 | 0.5 | 1 | 1 | 1 | 0.5 | 1 | 1 | 1
硫丹 |  | 115-29-7 | 0.5 | 1 | 1 | 1 | 0.5 | 1 | 1 | 1
硫丹, α- |  | 959-98-8 | 0.5 | 1 | 1 | 1 | 0.5 | 1 | 1 | 1
硫丹, β- |  | 33213-65-9 | 0.5 | 1 | 1 | 1 | 0.5 | 1 | 1 | 1
异狄氏剂 |  | 72-20-8 | 0.5 | 1 | 1 | 1 | 0.5 | 1 | 1 | 1
高效氰戊菊酯 |  | 66230-04-4 | 0.5 | 1 | 1 | 1 | 0.5 | 1 | 1 | 1
氰戊菊酯 |  | 51630-58-1 | 0.5 | 1 | 1 | 1 | 0.5 | 1 | 1 | 1
七氯 |  | 76-44-8 | 0.5 | 1 | 1 | 1 | 0.5 | 1 | 1 | 1
环氧七氯 |  | 1024-57-3, 28044-83-9 | 0.5 | 1 | 1 | 1 | 0.5 | 1 | 1 | 1
六氯苯 |  | 118-74-1 | 0.5 | 1 | 1 | 1 | 0.5 | 1 | 1 | 1
α-六六六 |  | 319-84-6 | 0.5 | 1 | 1 | 1 | 0.5 | 1 | 1 | 1
β-六六六 |  | 319-85-7 | 0.5 | 1 | 1 | 1 | 0.5 | 1 | 1 | 1
δ-六六六 |  | 319-86-8 | 0.5 | 1 | 1 | 1 | 0.5 | 1 | 1 | 1
吡虫啉 |  | 105827-78-9, 138261-41-3 | 0.5 | 1 | 1 | 1 | 0.5 | 1 | 1 | 1
异艾氏剂 |  | 465-73-6 | 0.5 | 1 | 1 | 1 | 0.5 | 1 | 1 | 1
克来范 |  | 4234-79-1 | 0.5 | 1 | 1 | 1 | 0.5 | 1 | 1 | 1
十氯酮 |  | 143-50-0 | 0.5 | 1 | 1 | 1 | 0.5 | 1 | 1 | 1
林丹 |  | 58-89-9 | 0.5 | 1 | 1 | 1 | 0.5 | 1 | 1 | 1
马拉硫磷 |  | 121-75-5 | 0.5 | 1 | 1 | 1 | 0.5 | 1 | 1 | 1
2-甲-4-氯(苯氧)乙酸 |  | 94-74-6 | 0.5 | 1 | 1 | 1 | 0.5 | 1 | 1 | 1
2-甲-4-氯(苯氧)丁酸 |  | 94-81-5 | 0.5 | 1 | 1 | 1 | 0.5 | 1 | 1 | 1
2-甲-4-氯(苯氧)丙酸 |  | 93-65-2 | 0.5 | 1 | 1 | 1 | 0.5 | 1 | 1 | 1
甲胺磷 |  | 10265-92-6 | 0.5 | 1 | 1 | 1 | 0.5 | 1 | 1 | 1
灭蚁灵 |  | 2385-85-5 | 0.5 | 1 | 1 | 1 | 0.5 | 1 | 1 | 1
久效磷 |  | 6923-22-4 | 0.5 | 1 | 1 | 1 | 0.5 | 1 | 1 | 1
烯啶虫胺 |  | 150824-47-8, 120738-89-8 | 0.5 | 1 | 1 | 1 | 0.5 | 1 | 1 | 1
对硫磷 |  | 56-38-2 | 0.5 | 1 | 1 | 1 | 0.5 | 1 | 1 | 1
甲基对硫磷 |  | 298-00-0 | 0.5 | 1 | 1 | 1 | 0.5 | 1 | 1 | 1
五氯甲氧基苯 |  | 1825-21-4 | 0.5 | 1 | 1 | 1 | 0.5 | 1 | 1 | 1
乙滴涕 |  | 72-56-0 | 0.5 | 1 | 1 | 1 | 0.5 | 1 | 1 | 1
速灭磷/磷君 |  | 7786-34-7 | 0.5 | 1 | 1 | 1 | 0.5 | 1 | 1 | 1
膦胺 |  | 13171-21-6 | 0.5 | 1 | 1 | 1 | 0.5 | 1 | 1 | 1
烯虫磷/胺丙畏 |  | 31218-83-4 | 0.5 | 1 | 1 | 1 | 0.5 | 1 | 1 | 1
丙溴磷 |  | 41198-08-7 | 0.5 | 1 | 1 | 1 | 0.5 | 1 | 1 | 1
氟硅菊酯 |  | 105024-66-6 | 0.5 | 1 | 1 | 1 | 0.5 | 1 | 1 | 1
毒杀芬 |  | 8001-50-1 | 0.5 | 1 | 1 | 1 | 0.5 | 1 | 1 | 1
喹硫磷 |  | 13593-03-8 | 0.5 | 1 | 1 | 1 | 0.5 | 1 | 1 | 1
碳氯灵 |  | 297-78-9 | 0.5 | 1 | 1 | 1 | 0.5 | 1 | 1 | 1
噻虫啉 |  | 111988-49-9 | 0.5 | 1 | 1 | 1 | 0.5 | 1 | 1 | 1
噻虫嗪 |  | 153719-23-4 | 0.5 | 1 | 1 | 1 | 0.5 | 1 | 1 | 1
对甲抑菌灵 |  | 731-27-1 | 0.5 | 1 | 1 | 1 | 0.5 | 1 | 1 | 1
毒杀芬 |  | 8001-35-2 | 0.5 | 1 | 1 | 1 | 0.5 | 1 | 1 | 1
三唑磷 |  | 24017-47-8 | 0.5 | 1 | 1 | 1 | 0.5 | 1 | 1 | 1
氟乐灵 |  | 1582-09-8 | 0.5 | 1 | 1 | 1 | 0.5 | 1 | 1 | 1
以上杀虫剂总量 |  |  | 0.5 | 1 | 1 | 1 | 0.5 | 1 | 1 | 1
草甘膦及其盐 （例如草甘膦异丙胺盐、钾盐、铵盐） |  | 1071-83-6， 38641-94-0， 70901-12-1， 40465-66-5等 | 5 | 5 | 5 | 5 | 5 | 5 | 5 | 5
阿特拉津 |  | 1912-24-9 | u.o. | u.o. | u.o. | u.o. | u.o. | u.o. | u.o. | u.o.
恶虫威 |  | 22781-23-3 | u.o. | u.o. | u.o. | u.o. | u.o. | u.o. | u.o. | u.o.
联苯菊酯 |  | 82657-04-3 | u.o. | u.o. | u.o. | u.o. | u.o. | u.o. | u.o. | u.o.
生物苄呋菊酯（苄呋菊酯） |  | 28434-01-7 | u.o. | u.o. | u.o. | u.o. | u.o. | u.o. | u.o. | u.o.
噻嗪酮 |  | 69327-76-0 | u.o. | u.o. | u.o. | u.o. | u.o. | u.o. | u.o. | u.o.
敌菌丹 |  | 2425-06-1 | u.o. | u.o. | u.o. | u.o. | u.o. | u.o. | u.o. | u.o.
丁硫克百威 |  | 55285-14-8 | u.o. | u.o. | u.o. | u.o. | u.o. | u.o. | u.o. | u.o.
虫螨腈 |  | 122453-73-0 | u.o. | u.o. | u.o. | u.o. | u.o. | u.o. | u.o. | u.o.
氟啶脲 |  | 71422-67-8 | u.o. | u.o. | u.o. | u.o. | u.o. | u.o. | u.o. | u.o.
乙基毒死蜱 |  | 2921-88-2 | u.o. | u.o. | u.o. | u.o. | u.o. | u.o. | u.o. | u.o.
甲基毒死蜱 |  | 5598-13-0 | u.o. | u.o. | u.o. | u.o. | u.o. | u.o. | u.o. | u.o.
烯草酮 |  | 99129-21-2 | u.o. | u.o. | u.o. | u.o. | u.o. | u.o. | u.o. | u.o.
环丙酸酰胺 |  | 113136-77-9 | u.o. | u.o. | u.o. | u.o. | u.o. | u.o. | u.o. | u.o.
丁醚脲 |  | 80060-09-9 | u.o. | u.o. | u.o. | u.o. | u.o. | u.o. | u.o. | u.o.
除线磷 |  | 97-17-6 | u.o. | u.o. | u.o. | u.o. | u.o. | u.o. | u.o. | u.o.
敌敌畏 |  | 62-73-7 | u.o. | u.o. | u.o. | u.o. | u.o. | u.o. | u.o. | u.o.
除虫脲 |  | 35367-38-5 | u.o. | u.o. | u.o. | u.o. | u.o. | u.o. | u.o. | u.o.
敌草隆 |  | 330-54-1 | u.o. | u.o. | u.o. | u.o. | u.o. | u.o. | u.o. | u.o.
右旋烯炔菊酯 |  | 54406-48-3 | u.o. | u.o. | u.o. | u.o. | u.o. | u.o. | u.o. | u.o.
硫丹硫酸酯 |  | 1031-07-8 | u.o. | u.o. | u.o. | u.o. | u.o. | u.o. | u.o. | u.o.
乙硫磷 |  | 563-12-2 | u.o. | u.o. | u.o. | u.o. | u.o. | u.o. | u.o. | u.o.
皮蝇磷 |  | 299-84-3 | u.o. | u.o. | u.o. | u.o. | u.o. | u.o. | u.o. | u.o.
杀螟硫磷 |  | 122-14-5 | u.o. | u.o. | u.o. | u.o. | u.o. | u.o. | u.o. | u.o.
甲氰菊酯 |  | 39515-41-8 | u.o. | u.o. | u.o. | u.o. | u.o. | u.o. | u.o. | u.o.
倍硫磷 |  | 55-38-9 | u.o. | u.o. | u.o. | u.o. | u.o. | u.o. | u.o. | u.o.
氟虫腈 |  | 120068-37-3 | u.o. | u.o. | u.o. | u.o. | u.o. | u.o. | u.o. | u.o.
氟氯苯菊酯 |  | 69770-45-2 | u.o. | u.o. | u.o. | u.o. | u.o. | u.o. | u.o. | u.o.
虱螨脲 |  | 103055-07-8 | u.o. | u.o. | u.o. | u.o. | u.o. | u.o. | u.o. | u.o.
威百亩 |  | 137-42-8 | u.o. | u.o. | u.o. | u.o. | u.o. | u.o. | u.o. | u.o.
灭多威 |  | 16752-77-5 | u.o. | u.o. | u.o. | u.o. | u.o. | u.o. | u.o. | u.o.
异丙甲草胺 |  | 51218-45-2 | u.o. | u.o. | u.o. | u.o. | u.o. | u.o. | u.o. | u.o.
二甲戊灵 |  | 40487-42-1 | u.o. | u.o. | u.o. | u.o. | u.o. | u.o. | u.o. | u.o.
亚胺硫磷 |  | 732-11-6 | u.o. | u.o. | u.o. | u.o. | u.o. | u.o. | u.o. | u.o.
辛硫磷/肟硫磷 |  | 14816-18-3 | u.o. | u.o. | u.o. | u.o. | u.o. | u.o. | u.o. | u.o.
乙基嘧啶磷 |  | 23505-41-1 | u.o. | u.o. | u.o. | u.o. | u.o. | u.o. | u.o. | u.o.
甲基嘧啶磷 |  | 29232-93-7 | u.o. | u.o. | u.o. | u.o. | u.o. | u.o. | u.o. | u.o.
扑草净 |  | 83653-07-0 | u.o. | u.o. | u.o. | u.o. | u.o. | u.o. | u.o. | u.o.
吡蚜酮 |  | 123312-89-0 | u.o. | u.o. | u.o. | u.o. | u.o. | u.o. | u.o. | u.o.
除虫菊 |  | 8003-34-7 | u.o. | u.o. | u.o. | u.o. | u.o. | u.o. | u.o. | u.o.
五氯硝基苯 |  | 82-68-8 | u.o. | u.o. | u.o. | u.o. | u.o. | u.o. | u.o. | u.o.
氟苯脲 |  | 83121-18-0 | u.o. | u.o. | u.o. | u.o. | u.o. | u.o. | u.o. | u.o.
杀虫畏 |  | 961-11-5 | u.o. | u.o. | u.o. | u.o. | u.o. | u.o. | u.o. | u.o.
噻苯隆 |  | 51707-55-2 | u.o. | u.o. | u.o. | u.o. | u.o. | u.o. | u.o. | u.o.
灭多威 |  | 59669-26-0 | u.o. | u.o. | u.o. | u.o. | u.o. | u.o. | u.o. | u.o.
甲基立枯磷 |  | 57018-04-9 | u.o. | u.o. | u.o. | u.o. | u.o. | u.o. | u.o. | u.o.
四氟苯菊酯 |  | 118712-89-3 | u.o. | u.o. | u.o. | u.o. | u.o. | u.o. | u.o. | u.o.
三氟啶磺隆钠 |  | 199119-58-9 | u.o. | u.o. | u.o. | u.o. | u.o. | u.o. | u.o. | u.o.
杀虫隆 |  | 64628-44-0 | u.o. | u.o. | u.o. | u.o. | u.o. | u.o. | u.o. | u.o.
氯化苯酚[mg/kg]
2-氯苯酚 |  | 95-57-8 | 0.5 | 3 | 3 | 3 | 0.5 | 1 | 1 | 1
3-氯苯酚 |  | 108-43-0 | 0.5 | 3 | 3 | 3 | 0.5 | 1 | 1 | 1
4-氯苯酚 |  | 106-48-9 | 0.5 | 3 | 3 | 3 | 0.5 | 1 | 1 | 1
一氯苯酚总量 | MCP |  | 0.5 | 3 | 3 | 3 | 0.5 | 1 | 1 | 1
2,3-二氯苯酚 |  | 576-24-9 | 0.5 | 3 | 3 | 3 | 0.5 | 1 | 1 | 1
2,4-二氯苯酚 |  | 120-83-2 | 0.5 | 3 | 3 | 3 | 0.5 | 1 | 1 | 1
2,5-二氯苯酚 |  | 583-78-8 | 0.5 | 3 | 3 | 3 | 0.5 | 1 | 1 | 1
2,6-二氯苯酚 |  | 87-65-0 | 0.5 | 3 | 3 | 3 | 0.5 | 1 | 1 | 1
3,4-二氯苯酚 |  | 95-77-2 | 0.5 | 3 | 3 | 3 | 0.5 | 1 | 1 | 1
3,5-二氯苯酚 |  | 591-35-5 | 0.5 | 3 | 3 | 3 | 0.5 | 1 | 1 | 1
二氯苯酚总量 | DCP |  | 0.5 | 3 | 3 | 3 | 0.5 | 1 | 1 | 1
2,3,4-三氯苯酚 |  | 15950-66-0 | 0.2 | 2 | 2 | 2 | 0.2 | 1 | 1 | 1
2,3,5-三氯苯酚 |  | 933-78-8 | 0.2 | 2 | 2 | 2 | 0.2 | 1 | 1 | 1
2,3,6-三氯苯酚 |  | 933-75-5 | 0.2 | 2 | 2 | 2 | 0.2 | 1 | 1 | 1
2,4,5-三氯苯酚 |  | 95-95-4 | 0.2 | 2 | 2 | 2 | 0.2 | 1 | 1 | 1
2,4,6-三氯苯酚 |  | 88-06-2 | 0.2 | 2 | 2 | 2 | 0.2 | 1 | 1 | 1
3,4,5-三氯苯酚 |  | 609-19-8 | 0.2 | 2 | 2 | 2 | 0.2 | 1 | 1 | 1
三氯苯酚总量 | TrCP |  | 0.2 | 2 | 2 | 2 | 0.2 | 1 | 1 | 1
2,3,4,5-四氯苯酚 |  | 4901-51-3 | 0.05 | 0.5 | 0.5 | 0.5 | 0.05 | 0.25 | 0.25 | 0.25
2,3,4,6-四氯苯酚 |  | 58-90-2 | 0.05 | 0.5 | 0.5 | 0.5 | 0.05 | 0.25 | 0.25 | 0.25
2,3,5,6-四氯苯酚 |  | 935-95-5 | 0.05 | 0.5 | 0.5 | 0.5 | 0.05 | 0.25 | 0.25 | 0.25
四氯苯酚总量 | TeCP |  | 0.05 | 0.5 | 0.5 | 0.5 | 0.05 | 0.25 | 0.25 | 0.25
五氯苯酚(PCP) | PCP | 87-86-5 | 0.05 | 0.5 | 0.5 | 0.5 | 0.05 | 0.25 | 0.25 | 0.25
增塑剂/邻苯二甲酸酯[mg/kg]
邻苯二甲酸丁基苄酯 | BBP | 85-68-7 | 500 | 500 | 500 | 1000 | 100 | 100 | 100 | 100
邻苯二甲酸二甲酯 | DMP | 131-11-3 | 500 | 500 | 500 | 1000 | 100 | 100 | 100 | 100
邻苯二甲酸二乙酯 | DEP | 84-66-2 | 500 | 500 | 500 | 1000 | 100 | 100 | 100 | 100
邻苯二甲酸二丁酯 | DBP | 84-74-2 | 500 | 500 | 500 | 1000 | 100 | 100 | 100 | 100
邻苯二甲酸二(2-甲氧基乙基)酯 | DMEP | 117-82-8 | 500 | 500 | 500 | 1000 | 100 | 100 | 100 | 100
邻苯二甲酸二(2-乙基己基)酯 | DEHP | 117-81-7 | 500 | 500 | 500 | 1000 | 100 | 100 | 100 | 100
邻苯二甲酸二(C6-8支链)烷基酯（富C7） | DIHP | 71888-89-6 | 500 | 500 | 500 | 1000 | 100 | 100 | 100 | 100
邻苯二甲酸二(C7-11支链与直链)烷基酯 | DHNUP | 68515-42-4 | 500 | 500 | 500 | 1000 | 100 | 100 | 100 | 100
邻苯二甲酸二环己酯 | DCHP | 84-61-7 | 500 | 500 | 500 | 1000 | 100 | 100 | 100 | 100
邻苯二甲酸二己酯（支链与直链） | DHxP | 68515-50-4 | 500 | 500 | 500 | 1000 | 100 | 100 | 100 | 100
邻苯二甲酸二异丁酯 | DIBP | 84-69-5 | 500 | 500 | 500 | 1000 | 100 | 100 | 100 | 100
邻苯二甲酸二异己酯 | DIHxP | 71850-09-4 | 500 | 500 | 500 | 1000 | 100 | 100 | 100 | 100
邻苯二甲酸二异辛酯 | DIOP | 27554-26-3 | 500 | 500 | 500 | 1000 | 100 | 100 | 100 | 100
邻苯二甲酸二异壬酯 | DINP | 28553-12-0, 68515-48-0 | 500 | 500 | 500 | n.a. | 100 | 100 | 100 | 100
邻苯二甲酸二异癸酯 | DIDP | 26761-40-0, 68515-49-1 | 500 | 500 | 500 | 1000 | 100 | 100 | 100 | 100
邻苯二甲酸二丙酯 | DPrP | 131-16-8 | 500 | 500 | 500 | 1000 | 100 | 100 | 100 | 100
邻苯二甲酸二己酯 | DHP | 84-75-3 | 500 | 500 | 500 | 1000 | 100 | 100 | 100 | 100
邻苯二甲酸二正辛酯 | DNOP | 117-84-0 | 500 | 500 | 500 | 1000 | 100 | 100 | 100 | 100
邻苯二甲酸二壬酯 | DNP | 84-76-4 | 500 | 500 | 500 | 1000 | 100 | 100 | 100 | 100
邻苯二甲酸二戊酯（正-、异-或其混合） | DPP | 131-18-0, 605-50-5, 776297-69-9, 84777-06-0 | 500 | 500 | 500 | 1000 | 100 | 100 | 100 | 100
邻苯二甲酸二(C6-10)烷基酯 |  | 68515-51-5 | 500 | 500 | 500 | 1000 | 100 | 100 | 100 | 100
(癸基，己基，辛基)酯与1,2-苯二甲酸的复合物 |  | 68648-93-1 | 500 | 500 | 500 | 1000 | 100 | 100 | 100 | 100
总量 |  |  | 500 | 500 | 500 | n.a. | 250 | 250 | 250 | 250
不含DINP总量 |  |  | n.a. | n.a. | n.a. | 1000 | n.a. | n.a. | n.a. | n.a.
有机锡化合物[mg/kg]
一甲基锡 | MMT | 多种 | 1 | 2 | 2 | 2 | 0.5 | 0.5 | 0.5 | 0.5
一丁基锡 | MBT | 多种 | 1 | 2 | 2 | 2 | 0.5 | 0.5 | 0.5 | 0.5
一苯基锡 | MPhT | 多种 | 1 | 2 | 2 | 2 | 0.5 | 0.5 | 0.5 | 0.5
一辛基锡 | MOT | 多种 | 1 | 2 | 2 | 2 | 0.5 | 0.5 | 0.5 | 0.5
二甲基锡 | DMT | 多种 | 1 | 2 | 2 | 2 | 0.5 | 0.5 | 0.5 | 0.5
二丙基锡 | DPT | 多种 | 1 | 2 | 2 | 2 | 0.5 | 0.5 | 0.5 | 0.5
二丁基锡 | DBT | 多种 | 1 | 2 | 2 | 2 | 0.5 | 0.5 | 0.5 | 0.5
二苯基锡 | DPhT | 多种 | 1 | 2 | 2 | 2 | 0.5 | 0.5 | 0.5 | 0.5
二辛基锡 | DOT | 多种 | 1 | 2 | 2 | 2 | 0.5 | 0.5 | 0.5 | 0.5
三甲基锡 | TMT | 多种 | 1 | 2 | 2 | 2 | 0.5 | 0.5 | 0.5 | 0.5
三丙基锡 | TPT | 多种 | 1 | 2 | 2 | 2 | 0.5 | 0.5 | 0.5 | 0.5
三丁基锡 | TBT | 多种 | 0.5 | 1 | 1 | 1 | 0.5 | 0.5 | 0.5 | 0.5
三苯基锡 | TPhT | 多种 | 0.5 | 1 | 1 | 1 | 0.5 | 0.5 | 0.5 | 0.5
三辛基锡 | TOT | 多种 | 1 | 2 | 2 | 2 | 0.5 | 0.5 | 0.5 | 0.5
三环己基锡 | TCyHT | 多种 | 1 | 2 | 2 | 2 | 0.5 | 0.5 | 0.5 | 0.5
四乙基锡 | TeET | 多种 | 1 | 2 | 2 | 2 | 0.5 | 0.5 | 0.5 | 0.5
四丁基锡 | TeBT | 多种 | 1 | 2 | 2 | 2 | 0.5 | 0.5 | 0.5 | 0.5
四辛基锡 | TeOT | 多种 | 1 | 2 | 2 | 2 | 0.5 | 0.5 | 0.5 | 0.5
双酚[mg/kg]
双酚A（4,4'-亚异丙基二苯酚） | BPA | 80-05-7 | 10 | 10 | 10 | 10 | 10 | 10 | 10 | 10
双酚B（4,4'-（1-甲基丙基）双酚） | BPB | 77-40-7 | 200 | 200 | 200 | 200 | 200 | 200 | 200 | 200
双酚AF（4,4'-(六氟异亚丙基)双酚） | BPAF | 1478-61-1 | 200 | 200 | 200 | 200 | 200 | 200 | 200 | 200
双酚F（4,4'-二羟基二苯甲烷） | BPF | 620-92-8 | 200 | 200 | 200 | 200 | 200 | 200 | 200 | 200
双酚S（4,4′-二羟基二苯砜） | BPS | 80-09-1 | 200 | 200 | 200 | 200 | 200 | 200 | 200 | 200
2,2'-亚甲基双(4-甲基-6-叔丁基苯酚) |  | 119-47-1 | 1000 | 1000 | 1000 | 1000 | 1000 | 1000 | 1000 | 1000
着色剂[mg/kg]
致敏物
C.I.分散蓝3 | C.I.61 505 | 2475-46-9 | 50 | 50 | 50 | 50 | 20 | 20 | 20 | 20
C.I.分散蓝7 | C.I.62 500 | 3179-90-6 | 50 | 50 | 50 | 50 | 20 | 20 | 20 | 20
C.I.分散蓝26 | C.I.63 305 | 3860-63-7 | 50 | 50 | 50 | 50 | 20 | 20 | 20 | 20
C.I.分散蓝35 |  | 12222-75-2 | 50 | 50 | 50 | 50 | 20 | 20 | 20 | 20
C.I.分散蓝102 | C.I.111 945 | 12222-97-8, 69766-79-6 | 50 | 50 | 50 | 50 | 20 | 20 | 20 | 20
C.I.分散蓝106 | C.I.111 935 | 12223-01-7, 68516-81-4 | 50 | 50 | 50 | 50 | 20 | 20 | 20 | 20
C.I.分散蓝124 | C.I.111 938 | 61951-51-7, 15141-18-1 | 50 | 50 | 50 | 50 | 20 | 20 | 20 | 20
C.I.分散棕1 | C.I.11 152 | 23355-64-8 | 50 | 50 | 50 | 50 | 20 | 20 | 20 | 20
C.I.分散橙1 | C.I.11 080 | 2581-69-3 | 50 | 50 | 50 | 50 | 20 | 20 | 20 | 20
C.I.分散橙3 | C.I.11 005 | 730-40-5 | 50 | 50 | 50 | 50 | 20 | 20 | 20 | 20
C.I.分散橙37、 C.I.分散橙59、 C.I.分散橙76 | C.I.11 132 | 51811-42-8, 13301-61-6, 12223-33-5 | 50 | 50 | 50 | 50 | 20 | 20 | 20 | 20
C.I.分散红1 | C.I.11 110 | 2872-52-8 | 50 | 50 | 50 | 50 | 20 | 20 | 20 | 20
C.I.分散红11 | C.I.62 015 | 2872-48-2 | 50 | 50 | 50 | 50 | 20 | 20 | 20 | 20
C.I.分散红17 | C.I.11 210 | 3179-89-3 | 50 | 50 | 50 | 50 | 20 | 20 | 20 | 20
C.I.分散黄1 | C.I.10 345 | 119-15-3 | 50 | 50 | 50 | 50 | 20 | 20 | 20 | 20
C.I.分散黄9 | C.I.10 375 | 6373-73-5 | 50 | 50 | 50 | 50 | 20 | 20 | 20 | 20
C.I.分散黄39 | C.I.480 095 | 12236-29-2 | 50 | 50 | 50 | 50 | 20 | 20 | 20 | 20
C.I.分散黄49 |  | 6858-49-7 | 50 | 50 | 50 | 50 | 20 | 20 | 20 | 20
致癌物
C.I.酸性红26 | C.I.16 150 | 3761-53-3 | 50 | 50 | 50 | 50 | 20 | 20 | 20 | 20
C.I.酸性红114 | C.I.23 635 | 6459-94-5 | 50 | 50 | 50 | 50 | 20 | 20 | 20 | 20
C.I.碱性蓝26 | C.I.44 045 | 2580-56-5 | 50 | 50 | 50 | 50 | 20 | 20 | 20 | 20
C.I.碱性红9 | C.I.42 500 | 569-61-9 | 50 | 50 | 50 | 50 | 20 | 20 | 20 | 20
C.I.碱性紫3 | C.I.42 555 | 548-62-9 | 50 | 50 | 50 | 50 | 20 | 20 | 20 | 20
C.I.碱性紫14 | C.I.42 510 | 632-99-5 | 50 | 50 | 50 | 50 | 20 | 20 | 20 | 20
C.I.直接黑38 | C.I.30 235 | 1937-37-7 | 50 | 50 | 50 | 50 | 20 | 20 | 20 | 20
C.I.直接蓝6 | C.I.22 610 | 2602-46-2 | 50 | 50 | 50 | 50 | 20 | 20 | 20 | 20
C.I.直接蓝15 | C.I.24 400 | 2429-74-5 | 50 | 50 | 50 | 50 | 20 | 20 | 20 | 20
C.I.直接棕95 | C.I.30 145 | 16071-86-6 | 50 | 50 | 50 | 50 | 20 | 20 | 20 | 20
C.I.直接红28 | C.I.22 120 | 573-58-0 | 50 | 50 | 50 | 50 | 20 | 20 | 20 | 20
C.I.分散蓝1 | C.I.64 500 | 2475-45-8 | 50 | 50 | 50 | 50 | 20 | 20 | 20 | 20
C.I.分散橙11 | C.I.60 700 | 82-28-0 | 50 | 50 | 50 | 50 | 20 | 20 | 20 | 20
C.I.分散黄3 | C.I.11 855 | 2832-40-8 | 50 | 50 | 50 | 50 | 20 | 20 | 20 | 20
C.I.颜料红104（钼铬酸铅红） | C.I.77 605 | 12656-85-8 | 50 | 50 | 50 | 50 | 20 | 20 | 20 | 20
C.I.颜料黄34（铬酸铅黄） | C.I.77 603 | 1344-37-2 | 50 | 50 | 50 | 50 | 20 | 20 | 20 | 20
C.I.溶剂蓝4，含≥0.1%米氏酮或米氏碱 | C.I.44 045:1 | 6786-83-0 | 50 | 50 | 50 | 50 | 20 | 20 | 20 | 20
C.I.溶剂黄1（4-氨基偶氮苯/苯胺黄） | C.I.11100 | 60-09-3 | 50 | 50 | 50 | 50 | 20 | 20 | 20 | 20
C.I.溶剂黄3（邻氨基偶氮甲苯/邻氨基偶氮甲苯酚） | C.I.11 160 | 97-56-3 | 50 | 50 | 50 | 50 | 20 | 20 | 20 | 20
4,4'-双（二甲氨基）-4''-（甲氨基）三苯甲醇（通过米氏酮和米氏碱测定） |  | 561-41-1 | n.a. | n.a. | n.a. | n.a. | n.a. | n.a. | n.a. | n.a.
其他
海军蓝（索引号611-070-00-2；EG号405-665-4） |  |  | n.i.u. | n.i.u. | n.i.u. | n.i.u. | n.i.u. | n.i.u. | n.i.u. | n.i.u.
C.I.酸性紫49 | C.I.42 640 | 1694-09-3 | n.a. | n.a. | n.a. | n.a. | 20 | 20 | 20 | 20
C.I.碱性绿4 |  | 569-64-2, 10309-95-2, 129-73-7 | 50 | 50 | 50 | 50 | 20 | 20 | 20 | 20
C.I.碱性绿4（草酸盐） |  | 2437-29-8, 18015-76-4 | 50 | 50 | 50 | 50 | 20 | 20 | 20 | 20
C.I.碱性紫1 | C.I.42 535 | 8004-87-3 | n.a. | n.a. | n.a. | n.a. | 20 | 20 | 20 | 20
C.I.碱性紫10（D&C红19号） | C.I.45 170 | 81-88-9 | n.a. | n.a. | n.a. | n.a. | n.a. | n.a. | n.a. | n.a.
C.I.直接蓝218 | C.I.24 401 | 28407-37-6 | n.a. | n.a. | n.a. | n.a. | 20 | 20 | 20 | 20
C.I.分散橙149 |  | 85136-74-9 | 50 | 50 | 50 | 50 | 20 | 20 | 20 | 20
C.I.分散黄23 | C.I.26 070 | 6250-23-3 | 50 | 50 | 50 | 50 | 20 | 20 | 20 | 20
C.I.活性棕51 |  | 1330622-40-6 | n.i.u. | n.i.u. | n.i.u. | n.i.u. | n.i.u. | n.i.u. | n.i.u. | n.i.u.
C.I.溶剂黄2 | C.I.11 020 | 60-11-7 | n.a. | n.a. | n.a. | n.a. | 20 | 20 | 20 | 20
C.I.溶剂黄14 | C.I.12 055 | 842-07-9 | n.a. | n.a. | n.a. | n.a. | 20 | 20 | 20 | 20
C.I.溶剂黄34/C.I.碱性黄2（盐酸盐和游离碱） | C.I.41 000 C.I.41 000B | 2465-27-2, 492-80-8 | 50 | 50 | 50 | 50 | 20 | 20 | 20 | 20
米氏碱 |  | 101-61-1 | 1000 | 1000 | 1000 | 1000 | 1000 | 1000 | 1000 | 1000
米氏酮 |  | 90-94-8 | 1000 | 1000 | 1000 | 1000 | 1000 | 1000 | 1000 | 1000
致癌芳香胺[15]
4-氨基偶氮苯 |  | 60-09-3 | 20 | 20 | 20 | 20 | 20 | 20 | 20 | 20
邻氨基偶氮甲苯 |  | 97-56-3 | 20 | 20 | 20 | 20 | 20 | 20 | 20 | 20
2-氨基-4-硝基甲苯 |  | 99-55-8 | 20 | 20 | 20 | 20 | 20 | 20 | 20 | 20
4-氨基联苯 |  | 92-67-1 | 20 | 20 | 20 | 20 | 20 | 20 | 20 | 20
邻氨基苯甲醚（2-甲氧基苯胺） |  | 90-04-0 | 20 | 20 | 20 | 20 | 20 | 20 | 20 | 20
联苯胺 |  | 92-87-5 | 20 | 20 | 20 | 20 | 20 | 20 | 20 | 20
4-氯-邻-氨基甲苯 |  | 95-69-2 | 20 | 20 | 20 | 20 | 20 | 20 | 20 | 20
4-氯-邻甲苯胺盐酸盐 |  | 3165-93-3 | 20 | 20 | 20 | 20 | 20 | 20 | 20 | 20
4-氯苯胺 |  | 106-47-8 | 20 | 20 | 20 | 20 | 20 | 20 | 20 | 20
3-氨基对甲苯甲醚 |  | 120-71-8 | 20 | 20 | 20 | 20 | 20 | 20 | 20 | 20
2,4-二氨基苯甲醚 |  | 615-05-4 | 20 | 20 | 20 | 20 | 20 | 20 | 20 | 20
2,4-二氨基苯甲醚硫酸盐 |  | 39156-41-7 | 20 | 20 | 20 | 20 | 20 | 20 | 20 | 20
3,3-二氨基联苯胺 |  | 91-95-2 | 20 | 20 | 20 | 20 | 20 | 20 | 20 | 20
2,5-二氨基甲苯/2-甲基对苯二胺 |  | 95-70-5 | 20 | 20 | 20 | 20 | 20 | 20 | 20 | 20
4,4'-二氨基二苯甲烷 |  | 101-77-9 | 20 | 20 | 20 | 20 | 20 | 20 | 20 | 20
3,3'-二氯联苯胺 |  | 91-94-1 | 20 | 20 | 20 | 20 | 20 | 20 | 20 | 20
3,3’-二甲氧基联苯胺 |  | 119-90-4 | 20 | 20 | 20 | 20 | 20 | 20 | 20 | 20
3,3'-二甲基联苯胺 |  | 119-93-7 | 20 | 20 | 20 | 20 | 20 | 20 | 20 | 20
4-乙氧基苯胺/对乙氧基苯胺 |  | 156-43-4 | 20 | 20 | 20 | 20 | 20 | 20 | 20 | 20
4,4’-二氨基-甲基联苯甲烷 |  | 838-88-0 | 20 | 20 | 20 | 20 | 20 | 20 | 20 | 20
4,4'-亚甲基-二-(2-氯苯胺) |  | 101-14-4 | 20 | 20 | 20 | 20 | 20 | 20 | 20 | 20
2-萘胺 |  | 91-59-8 | 20 | 20 | 20 | 20 | 20 | 20 | 20 | 20
2-萘胺乙酸盐 |  | 553-00-4 | 20 | 20 | 20 | 20 | 20 | 20 | 20 | 20
4,4'-二氨基二苯醚 |  | 101-80-4 | 20 | 20 | 20 | 20 | 20 | 20 | 20 | 20
4,4'-二氨基二苯硫醚 |  | 139-65-1 | 20 | 20 | 20 | 20 | 20 | 20 | 20 | 20
邻氨基甲苯 |  | 95-53-4 | 20 | 20 | 20 | 20 | 20 | 20 | 20 | 20
2,4-二氨基甲苯 |  | 95-80-7 | 20 | 20 | 20 | 20 | 20 | 20 | 20 | 20
2,4,5-三甲基苯胺 |  | 137-17-7 | 20 | 20 | 20 | 20 | 20 | 20 | 20 | 20
2,4,5-三甲基苯胺盐酸盐 |  | 21436-97-5 | 20 | 20 | 20 | 20 | 20 | 20 | 20 | 20
2,4-二甲基苯胺 |  | 95-68-1 | 20 | 20 | 20 | 20 | 20 | 20 | 20 | 20
2,6-二甲基苯胺 |  | 87-62-7 | 20 | 20 | 20 | 20 | 20 | 20 | 20 | 20
苯胺[16][18] |  | 62-53-3 | 20 | 50 | 50 | 50 | 20 | 20 | 20 | 20
C.I.颜料白6（二氧化钛） |  | 13463-67-7 | n.a. | n.a. | n.a. | n.a. | n.a. | n.a. | n.a. | n.a.
对甲氧基苯胺 |  | 104-94-9 | 20 | 20 | 20 | 20 | 20 | 20 | 20 | 20
N-甲基苯胺 |  | 100-61-8 | u.o. | u.o. | u.o. | u.o. | u.o. | u.o. | u.o. | u.o.
氯化苯和氯化甲苯[mg/kg]
氯苯
氯苯 |  | 108-90-7 | 1 | 1 | 1 | 1 | 1 | 1 | 1 | 1
二氯苯 |  | 25321-22-6 | 1 | 1 | 1 | 1 | 1 | 1 | 1 | 1
1,2-二氯苯 |  | 95-50-1 | 1 | 1 | 1 | 1 | 1 | 1 | 1 | 1
1,3-二氯苯 |  | 541-73-1 | 1 | 1 | 1 | 1 | 1 | 1 | 1 | 1
1,4-二氯苯 |  | 106-46-7 | 1 | 1 | 1 | 1 | 1 | 1 | 1 | 1
三氯苯 |  | 12002-48-1 | 1 | 1 | 1 | 1 | 1 | 1 | 1 | 1
1,2,3-三氯苯 |  | 87-61-6 | 1 | 1 | 1 | 1 | 1 | 1 | 1 | 1
1,2,4-三氯苯 |  | 120-82-1 | 1 | 1 | 1 | 1 | 1 | 1 | 1 | 1
1,3,5-三氯苯 |  | 108-70-3 | 1 | 1 | 1 | 1 | 1 | 1 | 1 | 1
四氯苯 |  | 12408-10-5 | 1 | 1 | 1 | 1 | 1 | 1 | 1 | 1
1,2,3,4（或1,2,4,5）-四氯苯 |  | 84713-12-2 | 1 | 1 | 1 | 1 | 1 | 1 | 1 | 1
1,2,3,4-四氯苯 |  | 634-66-2 | 1 | 1 | 1 | 1 | 1 | 1 | 1 | 1
1,2,3,5-四氯苯 |  | 634-90-2 | 1 | 1 | 1 | 1 | 1 | 1 | 1 | 1
1,2,4,5-四氯苯 |  | 95-94-3 | 1 | 1 | 1 | 1 | 1 | 1 | 1 | 1
五氯苯 |  | 608-93-5 | 1 | 1 | 1 | 1 | 1 | 1 | 1 | 1
六氯苯 |  | 118-74-1 | 1 | 1 | 1 | 1 | 1 | 1 | 1 | 1
氯甲苯
2-氯甲苯 |  | 95-49-8 | 1 | 1 | 1 | 1 | 1 | 1 | 1 | 1
3-氯甲苯 |  | 108-41-8 | 1 | 1 | 1 | 1 | 1 | 1 | 1 | 1
4-氯甲苯 |  | 106-43-4 | 1 | 1 | 1 | 1 | 1 | 1 | 1 | 1
2,3-二氯甲苯 |  | 32768-54-0 | 1 | 1 | 1 | 1 | 1 | 1 | 1 | 1
2,4-二氯甲苯 |  | 95-73-8 | 1 | 1 | 1 | 1 | 1 | 1 | 1 | 1
2,5-二氯甲苯 |  | 19398-61-9 | 1 | 1 | 1 | 1 | 1 | 1 | 1 | 1
2,6-二氯甲苯 |  | 118-69-4 | 1 | 1 | 1 | 1 | 1 | 1 | 1 | 1
3,4-二氯甲苯 |  | 95-75-0 | 1 | 1 | 1 | 1 | 1 | 1 | 1 | 1
3,5-二氯甲苯 |  | 25186-47-4 | 1 | 1 | 1 | 1 | 1 | 1 | 1 | 1
2,3,4-三氯甲苯 |  | 7359-72-0 | 1 | 1 | 1 | 1 | 1 | 1 | 1 | 1
2,3,5-三氯甲苯 |  | 56961-86-5 | 1 | 1 | 1 | 1 | 1 | 1 | 1 | 1
2,3,6-三氯甲苯 |  | 2077-46-5 | 1 | 1 | 1 | 1 | 1 | 1 | 1 | 1
2,4,5-三氯甲苯 |  | 6639-30-1 | 1 | 1 | 1 | 1 | 1 | 1 | 1 | 1
2,4,6-三氯甲苯 |  | 23749-65-7 | 1 | 1 | 1 | 1 | 1 | 1 | 1 | 1
3,4,5-三氯甲苯 |  | 21472-86-6 | 1 | 1 | 1 | 1 | 1 | 1 | 1 | 1
2,3,4,5-四氯甲苯 |  | 1006-32-2, 76057-12-0 | 1 | 1 | 1 | 1 | 1 | 1 | 1 | 1
2,3,4,6-四氯甲苯 |  | 875-40-1 | 1 | 1 | 1 | 1 | 1 | 1 | 1 | 1
2,3,5,6-四氯甲苯 |  | 1006-31-1, 29733-70-8 | 1 | 1 | 1 | 1 | 1 | 1 | 1 | 1
2,3,4,5,6-五氯甲苯 |  | 877-11-2 | 1 | 1 | 1 | 1 | 1 | 1 | 1 | 1
三氯甲苯 |  | 98-07-7 | 1 | 1 | 1 | 1 | 1 | 1 | 1 | 1
氯化苄 |  | 100-44-7 | 1 | 1 | 1 | 1 | 1 | 1 | 1 | 1
α-取代氯甲苯 |  | 多种 | 1 | 1 | 1 | 1 | 1 | 1 | 1 | 1
4-氯三氯甲苯 |  | 5216-25-1 | 1 | 1 | 1 | 1 | 1 | 1 | 1 | 1
氯化苯和氯化甲苯总量 |  |  | 1 | 1 | 1 | 1 | 1 | 1 | 1 | 1
多环芳烃(PAH)[mg/kg]
二氢苊 |  | 83-32-9 | 5 | 10 | 10 | 10 | 5 | 10 | 10 | 10
苊烯 |  | 208-96-8 | 5 | 10 | 10 | 10 | 5 | 10 | 10 | 10
蒽 |  | 120-12-7 | 5 | 10 | 10 | 10 | 5 | 10 | 10 | 10
苯并[a]蒽 |  | 56-55-3 | 0.5 | 1 | 1 | 1 | 0.5 | 1 | 1 | 1
苯并[a]芘 |  | 50-32-8 | 0.5 | 1 | 1 | 1 | 0.5 | 1 | 1 | 1
苯并[b]荧蒽 |  | 205-99-2 | 0.5 | 1 | 1 | 1 | 0.5 | 1 | 1 | 1
苯并[e]芘 |  | 192-97-2 | 0.5 | 1 | 1 | 1 | 0.5 | 1 | 1 | 1
苯并[ghi]苝 |  | 191-24-2 | 5 | 10 | 10 | 10 | 5 | 10 | 10 | 10
苯并[j]荧蒽 |  | 205-82-3 | 0.5 | 1 | 1 | 1 | 0.5 | 1 | 1 | 1
苯并[k]荧蒽 |  | 207-08-9 | 0.5 | 1 | 1 | 1 | 0.5 | 1 | 1 | 1
屈 |  | 218-01-9 | 0.5 | 1 | 1 | 1 | 0.5 | 1 | 1 | 1
环戊并[c,d]芘 |  | 27208-37-3 | 5 | 10 | 10 | 10 | 5 | 10 | 10 | 10
二苯并[a,h]蒽 |  | 53-70-3 | 0.5 | 1 | 1 | 1 | 0.5 | 1 | 1 | 1
二苯并[a,e]芘 |  | 192-65-4 | 5 | 10 | 10 | 10 | 5 | 10 | 10 | 10
二苯并[a,h]芘 |  | 189-64-0 | 5 | 10 | 10 | 10 | 5 | 10 | 10 | 10
二苯并[a,i]芘 |  | 189-55-9 | 5 | 10 | 10 | 10 | 5 | 10 | 10 | 10
二苯并[a,l]芘 |  | 191-30-0 | 5 | 10 | 10 | 10 | 5 | 10 | 10 | 10
荧蒽 |  | 206-44-0 | 5 | 10 | 10 | 10 | 5 | 10 | 10 | 10
芴 |  | 86-73-7 | 5 | 10 | 10 | 10 | 5 | 10 | 10 | 10
茚并[1,2,3-cd]芘 |  | 193-39-5 | 5 | 10 | 10 | 10 | 5 | 10 | 10 | 10
1-甲基芘 |  | 2381-21-7 | 5 | 10 | 10 | 10 | 5 | 10 | 10 | 10
萘 |  | 91-20-3 | 2 | 2 | 2 | 2 | 2 | 2 | 2 | 2
菲类 |  | 85-01-8 | 5 | 10 | 10 | 10 | 5 | 10 | 10 | 10
芘 |  | 129-00-0 | 5 | 10 | 10 | 10 | 5 | 10 | 10 | 10
总量 |  |  | 5 | 10 | 10 | 10 | 5 | 10 | 10 | 10
生物活性产品
生物活性产品[22] |  |  | n.i.u. | n.i.u. | n.i.u. | n.i.u. | n.i.u. | n.i.u. | n.i.u. | n.i.u.
苄氯菊酯 |  | 52645-53-1 | n.a. | n.a. | n.a. | n.a. | n.a. | n.a. | n.a. | n.a.
三氯生 |  | 3380-34-5 | n.a. | n.a. | n.a. | n.a. | n.a. | n.a. | n.a. | n.a.
阻燃产品[mg/kg]
阻燃产品[22][23] |  |  | n.i.u. | n.i.u. | n.i.u. | n.i.u. | n.i.u. | n.i.u. | n.i.u. | n.i.u.
五氧化二锑 | Sb2O5 | 1314-60-9 | n.a. | n.a. | n.a. | n.a. | 10 | 10 | 10 | 10
三氧化锑 | Sb2O3 | 1309-64-4 | n.a. | n.a. | n.a. | n.a. | 10 | 10 | 10 | 10
偏硼酸钡 |  | 13701-59-2 | 10 | 10 | 10 | 10 | 10 | 10 | 10 | 10
1,2-双(2,4,6-三溴苯氧基)乙烷 | BTBPE | 37853-59-1 | 10 | 10 | 10 | 10 | 10 | 10 | 10 | 10
2,2-双(溴甲基)-1,3-丙二醇 | BBMP | 3296-90-0 | 10 | 10 | 10 | 10 | 10 | 10 | 10 | 10
二-(2,3-二溴丙基)磷酸酯 | BIS | 5412-25-9 | 10 | 10 | 10 | 10 | 10 | 10 | 10 | 10
四溴邻苯二甲酸二(2-乙基己)酯，任何单独的异构体和/或其组合 | TBPH | 多种 | 10 | 10 | 10 | 10 | 10 | 10 | 10 | 10
硼酸 |  | 10043-35-3, 11113-50-1 | 10 | 10 | 10 | 10 | 10 | 10 | 10 | 10
多溴联苯 | PBBs | 59536-65-1 | 10 | 10 | 10 | 10 | 10 | 10 | 10 | 10
一溴联苯 | MonoBBs | 多种 | 10 | 10 | 10 | 10 | 10 | 10 | 10 | 10
二溴联苯 | DiBBs | 多种 | 10 | 10 | 10 | 10 | 10 | 10 | 10 | 10
三溴联苯 | TriBBs | 多种 | 10 | 10 | 10 | 10 | 10 | 10 | 10 | 10
四溴联苯 | TetraBBs | 多种 | 10 | 10 | 10 | 10 | 10 | 10 | 10 | 10
五溴联苯 | PentaBBs | 多种 | 10 | 10 | 10 | 10 | 10 | 10 | 10 | 10
六溴联苯 | HexaBBs | 多种 | 10 | 10 | 10 | 10 | 10 | 10 | 10 | 10
七溴联苯 | HeptaBBs | 多种 | 10 | 10 | 10 | 10 | 10 | 10 | 10 | 10
八溴联苯 | OctaBBs | 多种 | 10 | 10 | 10 | 10 | 10 | 10 | 10 | 10
九溴联苯 | NonaBBs | 多种 | 10 | 10 | 10 | 10 | 10 | 10 | 10 | 10
十溴联苯 | DecaBB | 13654-09-6 | 10 | 10 | 10 | 10 | 10 | 10 | 10 | 10
多溴联苯醚 | PBDEs | 多种 | 10 | 10 | 10 | 10 | 10 | 10 | 10 | 10
一溴联苯醚 | MonoBDEs | 多种 | 10 | 10 | 10 | 10 | 10 | 10 | 10 | 10
二溴联苯醚 | DiBDEs | 多种 | 10 | 10 | 10 | 10 | 10 | 10 | 10 | 10
三溴联苯醚 | TriBDEs | 多种 | 10 | 10 | 10 | 10 | 10 | 10 | 10 | 10
四溴联苯醚 | TetraBDEs | 40088-47-9等 | 10 | 10 | 10 | 10 | 10 | 10 | 10 | 10
五溴联苯醚 | PentaBDEs | 32534-81-9等 | 10 | 10 | 10 | 10 | 10 | 10 | 10 | 10
六溴联苯醚 | HexaBDEs | 36483-60-0等 | 10 | 10 | 10 | 10 | 10 | 10 | 10 | 10
七溴联苯醚 | HeptaBDEs | 68928-80-3等 | 10 | 10 | 10 | 10 | 10 | 10 | 10 | 10
八溴联苯醚 | OctaBDEs | 32536-52-0等 | 10 | 10 | 10 | 10 | 10 | 10 | 10 | 10
九溴联苯醚 | NonaBDEs | 63936-56-1等 | 10 | 10 | 10 | 10 | 10 | 10 | 10 | 10
十溴联苯醚 | DecaBDE | 1163-19-5 | 10 | 10 | 10 | 10 | 10 | 10 | 10 | 10
三氧化二硼 |  | 1303-86-2 | 10 | 10 | 10 | 10 | 10 | 10 | 10 | 10
八硼酸钠 |  | 12008-41-2 | 10 | 10 | 10 | 10 | 10 | 10 | 10 | 10
四硼酸钠 |  | 1303-96-4, 1330-43-4, 12179-04-3 | 10 | 10 | 10 | 10 | 10 | 10 | 10 | 10
六溴环十二烷及其所有已鉴定的主要非对映异构体（α-,β-,γ-） | HBCDD | 3194-55-6， 134237-50-6， 134237-51-7， 134237-52-8， 25637-99-4等 | 10 | 10 | 10 | 10 | 10 | 10 | 10 | 10
七水合四硼酸钠 |  | 12267-73-1 | 10 | 10 | 10 | 10 | 10 | 10 | 10 | 10
四溴双酚A | TBBPA | 79-94-7 | 10 | 10 | 10 | 10 | 10 | 10 | 10 | 10
四溴双酚A双(二溴丙基)醚 | TBBPA-DBPE | 21850-44-2 | n.a. | n.a. | n.a. | n.a. | n.a. | n.a. | n.a. | n.a.
三邻甲苯基磷酸酯 |  | 78-30-8 | 10 | 10 | 10 | 10 | 10 | 10 | 10 | 10
三(2,3-二溴丙基)磷酸酯 | TRIS | 126-72-7 | 10 | 10 | 10 | 10 | 10 | 10 | 10 | 10
三-(1,3-二氯-2-丙基)磷酸酯 | TDCPP | 13674-87-8 | 10 | 10 | 10 | 10 | 10 | 10 | 10 | 10
磷酸三（2-氯乙基）酯 | TCEP | 115-96-8 | 10 | 10 | 10 | 10 | 10 | 10 | 10 | 10
三(吖丙啶基)氧化膦 | TEPA | 545-55-1 | 10 | 10 | 10 | 10 | 10 | 10 | 10 | 10
磷酸三(二甲苯)酯 | TXP | 25155-23-1 | 10 | 10 | 10 | 10 | 10 | 10 | 10 | 10
磷酸三(氯丙基)酯 | TCPP | 13674-84-5 | 10 | 10 | 10 | 10 | 10 | 10 | 10 | 10
硼酸锌盐 |  | 1332-07-6, 12767-90-7 | 10 | 10 | 10 | 10 | 10 | 10 | 10 | 10
磷酸三甲酯 | TMP | 512-56-1 | n.a. | n.a. | n.a. | n.a. | n.a. | n.a. | n.a. | n.a.
总量 |  |  | 50 | 50 | 50 | 50 | 50 | 50 | 50 | 50
溶剂残留[mg/kg]
甲酰胺 |  | 75-12-7 | 200 | 200 | 200 | 200 | 200 | 200 | 200 | 200
2-吡咯烷酮 |  | 616-45-5 | 1000 | 1000 | 1000 | 1000 | 1000 | 1000 | 1000 | 1000
N,N-二甲基乙酰胺[24][25] | DMAc | 127-19-5 | 500 [24][25] | 500 [24][25] | 500 [24][25] | 500 [24][25] | 500 [24][25] | 500 [24][25] | 500 [24][25] | 500 [24][25]
N,N-二甲基甲酰胺[24][25] | DMF | 68-12-2 | 500 [24][25] | 500 [24][25] | 500 [24][25] | 500 [24][25] | 500 [24][25] | 500 [24][25] | 500 [24][25] | 500 [24][25]
N-乙基-2-吡咯烷酮 | NEP | 2687-91-4 | 1000 | 1000 | 1000 | 1000 | 1000 | 1000 | 1000 | 1000
N-甲基吡咯烷酮[24][25] | NMP | 872-50-4 | 500 [24][25] | 500 [24][25] | 500 [24][25] | 500 [24][25] | 500 [24][25] | 500 [24][25] | 500 [24][25] | 500 [24][25]
残余表面活性剂、润湿剂、烷基酚[mg/kg]
4-叔丁基苯酚 | BP | 98-54-4 | 10 | 10 | 10 | 10 | 5 | 5 | 5 | 5
壬基苯酚 | NP | 多种 | 10 | 10 | 10 | 10 | 5 | 5 | 5 | 5
辛基苯酚 | OP | 多种 | 10 | 10 | 10 | 10 | 5 | 5 | 5 | 5
庚基苯酚 | HpP | 多种 | 10 | 10 | 10 | 10 | 5 | 5 | 5 | 5
戊基苯酚 | PeP | 多种 | 10 | 10 | 10 | 10 | 5 | 5 | 5 | 5
上述总量 |  |  | 10 | 10 | 10 | 10 | 5 | 5 | 5 | 5
辛基酚聚氧乙烯醚 | OP(EO) | 多种 | 100 | 100 | 100 | 100 | 50 | 50 | 50 | 50
壬基酚聚氧乙烯醚 | NP(EO) | 多种 | 100 | 100 | 100 | 100 | 50 | 50 | 50 | 50
总量 |  |  | 100 | 100 | 100 | 100 | 50 | 50 | 50 | 50
全氟和多氟烷基物质[μg/kg][27][28]
PFAS |  | 多种 | n.i.u. | n.i.u. | n.i.u. | n.i.u. | n.i.u. | n.i.u. | n.i.u. | n.i.u.
全氟辛酸及其盐
全氟辛酸及其盐 | PFOA | 335-67-1等 | 25 | 25 | 25 | 25 | 25 | 25 | 25 | 25
全氟辛酸相关物质[29]
1H,1H,2H,2H-全氟-1-癸醇 | 8:2 FTOH | 678-39-7 | 25 | 25 | 25 | 25 | 25 | 25 | 25 | 25
1H,1H,2H,2H-全氟癸基丙烯酸酯 | 8:2 FTA | 27905-45-9 | 25 | 25 | 25 | 25 | 25 | 25 | 25 | 25
1H,1H,2H,2H-全氟辛烷磺酸及其盐 | 8:2 FTS | 39108-34-4等 | 25 | 25 | 25 | 25 | 25 | 25 | 25 | 25
全氟辛酸相关物质总量 |  |  | n.a. | n.a. | n.a. | n.a. | n.a. | n.a. | n.a. | n.a.
C9-C14全氟羧酸
全氟壬酸及其盐 | PFNA | 375-95-1等 | 25 | 25 | 25 | 25 | 25 | 25 | 25 | 25
全氟癸酸及其盐 | PFDA | 335-76-2等 | 25 | 25 | 25 | 25 | 25 | 25 | 25 | 25
全氟十一烷酸及其盐 | PFUdA | 2058-94-8等 | 25 | 25 | 25 | 25 | 25 | 25 | 25 | 25
全氟十二烷酸及其盐 | PFDoA | 307-55-1等 | 25 | 25 | 25 | 25 | 25 | 25 | 25 | 25
全氟十三烷酸及其盐 | PFTrDA | 72629-94-8等 | 25 | 25 | 25 | 25 | 25 | 25 | 25 | 25
全氟十四烷酸及其盐 | PFTeDA | 376-06-7等 | 25 | 25 | 25 | 25 | 25 | 25 | 25 | 25
全氟-3,7-二甲基辛酸及其盐 | PF-3,7-DMOA | 172155-07-6等 | 25 | 25 | 25 | 25 | 25 | 25 | 25 | 25
C9-C14全氟羧酸总量 |  |  | n.a. | n.a. | n.a. | n.a. | n.a. | n.a. | n.a. | n.a.
其他全氟羧酸
全氟丁酸及其盐 | PFBA | 375-22-4等 | 25 | 25 | 25 | 25 | 25 | 25 | 25 | 25
全氟戊酸及其盐 | PFPeA | 2706-90-3等 | 25 | 25 | 25 | 25 | 25 | 25 | 25 | 25
全氟己酸及其盐 | PFHxA | 307-24-4等 | 25 | 25 | 25 | 25 | 25 | 25 | 25 | 25
全氟庚酸及其盐 | PFHpA | 375-85-9等 | 25 | 25 | 25 | 25 | 25 | 25 | 25 | 25
C9-C14全氟羧酸及其他全氟羧酸的总量 |  |  | 25 | 25 | 25 | 25 | 25 | 25 | 25 | 25
C9-C14全氟羧酸相关物质[30]
二十一氟癸烷磺酸及其盐 | PFDS | 335-77-3等 | 25 | 25 | 25 | 25 | 25 | 25 | 25 | 25
2H,2H,3H,3H-全氟十一烷酸及其盐 | 4HPFUnA | 34598-33-9等 | 25 | 25 | 25 | 25 | 25 | 25 | 25 | 25
1H,1H,2H,2H-全氟-1-癸醇 | 8:2 FTOH | 678-39-7 | 25 | 25 | 25 | 25 | 25 | 25 | 25 | 25
1H,1H,2H,2H-全氟-1-十二烷醇 | 10:2 FTOH | 865-86-1 | 25 | 25 | 25 | 25 | 25 | 25 | 25 | 25
1H,1H,2H,2H-全氟十二烷基丙烯酸酯 | 8:2 FTA | 27905-45-9 | 25 | 25 | 25 | 25 | 25 | 25 | 25 | 25
1H,1H,2H,2H-全氟十二烷基丙烯酸酯 | 10:2 FTA | 17741-60-5 | 25 | 25 | 25 | 25 | 25 | 25 | 25 | 25
C9-C14全氟羧酸相关物质总量 |  |  | n.a. | n.a. | n.a. | n.a. | n.a. | n.a. | n.a. | n.a.
全氟辛烷磺酸及其相关物质[29][31]
全氟辛烷磺酸和磺酸盐 | PFOS | 1763-23-1等 | 25 | 25 | 25 | 25 | 25 | 25 | 25 | 25
全氟辛烷磺酰胺 | PFOSA | 754-91-6 | 25 | 25 | 25 | 25 | 25 | 25 | 25 | 25
全氟辛烷磺酰氟 | PFOSF/ POSF | 307-35-7 | 25 | 25 | 25 | 25 | 25 | 25 | 25 | 25
N-甲基全氟辛烷磺酰胺 | N-Me-FOSA | 31506-32-8 | 25 | 25 | 25 | 25 | 25 | 25 | 25 | 25
N-乙基全氟辛烷磺酰胺 | N-Et-FOSA | 4151-50-2 | 25 | 25 | 25 | 25 | 25 | 25 | 25 | 25
N-甲基全氟辛烷磺酰胺乙醇 | N-Me-FOSE | 24448-09-7 | 25 | 25 | 25 | 25 | 25 | 25 | 25 | 25
N-乙基全氟辛烷磺酰胺乙醇 | N-Et-FOSE | 1691-99-2 | 25 | 25 | 25 | 25 | 25 | 25 | 25 | 25
全氟辛烷磺酸及相关物质总量 |  |  | n.a. | n.a. | n.a. | n.a. | n.a. | n.a. | n.a. | n.a.
全氟己酸及其盐
全氟己酸及其盐 | PFHxA | 307-24-4等 | 25 | 25 | 25 | 25 | 25 | 25 | 25 | 25
全氟己酸相关物质[33]
1H,1H,2H,2H-全氟辛基丙烯酸酯 | 6:2 FTA | 17527-29-6 | 25 | 25 | 25 | 25 | 25 | 25 | 25 | 25
1H,1H,2H,2H-全氟辛烷磺酸及其盐 | 6:2 FTS | 27619-97-2等 | 25 | 25 | 25 | 25 | 25 | 25 | 25 | 25
1H,1H,2H,2H-全氟-1-辛醇 | 6:2 FTOH | 647-42-7 | 25 | 25 | 25 | 25 | 25 | 25 | 25 | 25
全氟己酸相关物质总量 |  |  | n.a. | n.a. | n.a. | n.a. | n.a. | n.a. | n.a. | n.a.
全氟己烷磺酸及其盐
全氟己烷磺酸及其盐 | PFHxS | 355-46-4等 | 25 | 25 | 25 | 25 | 25 | 25 | 25 | 25
全氟己烷磺酸相关物质[29]
N-甲基全氟-1-己磺酰胺 | N-Me-FHxSA | 68259-15-4 | 25 | 25 | 25 | 25 | 25 | 25 | 25 | 25
全氟己烷磺酰胺 | PFHxSA | 41997-13-1 | 25 | 25 | 25 | 25 | 25 | 25 | 25 | 25
全氟己烷磺酸相关物质总量 |  |  | n.a. | n.a. | n.a. | n.a. | n.a. | n.a. | n.a. | n.a.
部分氟化羧酸/磺酸
2,3,3,3-四氟-2-（七氟丙氧基）丙酸、其盐类及其酰卤 | HFPO-DA | 13252-13-6等 | 25 | 25 | 25 | 25 | 25 | 25 | 25 | 25
其他全氟和多氟烷基类物质
全氟丁烷磺酸及其盐 | PFBS | 375-73-5， 59933-66-3等 | 25 | 25 | 25 | 25 | 25 | 25 | 25 | 25
全氟庚烷磺酸及其盐 | PFHpS | 375-92-8等 | 25 | 25 | 25 | 25 | 25 | 25 | 25 | 25
7H-全氟庚酸及其盐 | 7HPFHpA | 1546-95-8等 | 25 | 25 | 25 | 25 | 25 | 25 | 25 | 25
1H,1H,2H,2H-全氟-1-己醇 | 4:2 FTOH | 2043-47-2 | 25 | 25 | 25 | 25 | 25 | 25 | 25 | 25
全氟十五烷酸及相关物质 |  | 141074-63-7 | 25 | 25 | 25 | 25 | 25 | 25 | 25 | 25
全氟十六烷酸及相关物质 |  | 67905-19-5 | 25 | 25 | 25 | 25 | 25 | 25 | 25 | 25
全氟十八烷酸及相关物质 |  | 16517-11-6 | 25 | 25 | 25 | 25 | 25 | 25 | 25 | 25
所有全氟和多氟烷基类物质总量 |  |  | 250 | 250 | 250 | 250 | 250 | 250 | 250 | 250
氟含量[mg/kg]
总氟(TF)[34] |  |  | 50 | 50 | 50 | 50 | 50 | 50 | 50 | 50
紫外线稳定剂[mg/kg]
2-苯并三唑-2-基-4,6-二叔丁基苯酚 | UV 320 | 3846-71-7 | 100 | 100 | 100 | 100 | 100 | 100 | 100 | 100
苯三唑 | UV 326 | 3896-11-5 | 100 | 100 | 100 | 100 | 100 | 100 | 100 | 100
2,4-二叔丁基-6-(5-氯苯并三唑-2-基)苯酚 | UV 327 | 3864-99-1 | 100 | 100 | 100 | 100 | 100 | 100 | 100 | 100
2-(2H-苯并三唑-2-基)-4,6-二叔戊基苯酚 | UV 328 | 25973-55-1 | 1 | 1 | 1 | 1 | 1 | 1 | 1 | 1
2-(2H-苯并三唑-2-基)-4-(1,1,3,3-四甲基丁基)苯酚 | UV 329 | 3147-75-9 | 100 | 100 | 100 | 100 | 100 | 100 | 100 | 100
2-(2H-苯并三唑-2-基)-4-(叔丁基)-6-(仲丁基)苯酚 | UV 350 | 36437-37-3 | 100 | 100 | 100 | 100 | 100 | 100 | 100 | 100
氯化石蜡[mg/kg]
短链氯化石蜡(C10-C13) | SCCP | 85535-84-8 | 50 | 50 | 50 | 50 | 50 | 50 | 50 | 50
中链氯化石蜡(C14-C17) | MCCP | 85535-85-9, 198840-65-2, 1372804-76-6 | 50 | 50 | 50 | 50 | 50 | 50 | 50 | 50
总量 |  |  | 50 | 50 | 50 | 50 | 50 | 50 | 50 | 50
硅氧烷[mg/kg]
八甲基环四硅氧烷 | D4 | 556-67-2 | 1000 | 1000 | 1000 | 1000 | 1000 | 1000 | 1000 | 1000
十甲基环五硅氧烷 | D5 | 541-02-6 | 1000 | 1000 | 1000 | 1000 | 1000 | 1000 | 1000 | 1000
十二甲基环六硅氧烷 | D6 | 540-97-6 | 1000 | 1000 | 1000 | 1000 | 1000 | 1000 | 1000 | 1000
八甲基三硅氧烷 | L3 | 107-51-7 | 1000 | 1000 | 1000 | 1000 | 1000 | 1000 | 1000 | 1000
十甲基四硅氧烷 | L4 | 141-62-8 | 1000 | 1000 | 1000 | 1000 | 1000 | 1000 | 1000 | 1000
1,1,1,3,5,5,5-七甲基-3-[(三甲基硅基)氧基]三硅氧烷 |  | 17928-28-8 | 1000 | 1000 | 1000 | 1000 | 1000 | 1000 | 1000 | 1000
工艺防腐剂[mg/kg]
4-氯-3-甲基苯酚[36] | CMK/CMC | 59-50-7 | n.a. | n.a. | n.a. | n.a. | n.a. | n.a. | n.a. | n.a.
2-辛基-4-异噻唑啉-3-酮[36] | OIT | 26530-20-1 | n.a. | n.a. | n.a. | n.a. | n.a. | n.a. | n.a. | n.a.
2-苯基苯酚[38] | OPP | 90-43-7 | 10 | 25 | 25 | 25 | 10 | 10 | 10 | 10
2-(硫氰酸甲基巯基)苯并噻唑[36] | TCMTB | 21564-17-0 | n.a. | n.a. | n.a. | n.a. | n.a. | n.a. | n.a. | n.a.
亚硝胺和亚硝基物质[mg/kg][xz]
N-硝基联苄基胺 | NDBzA | 5336-53-8 | 0.5 | 0.5 | 0.5 | 0.5 | 0.5 | 0.5 | 0.5 | 0.5
N-亚硝基二丁胺 | NDBA | 924-16-3 | 0.5 | 0.5 | 0.5 | 0.5 | 0.5 | 0.5 | 0.5 | 0.5
N-二乙醇亚硝胺 | NDELA | 1116-54-7 | 0.5 | 0.5 | 0.5 | 0.5 | 0.5 | 0.5 | 0.5 | 0.5
N-二乙基亚硝胺 | NDEA | 55-18-5 | 0.5 | 0.5 | 0.5 | 0.5 | 0.5 | 0.5 | 0.5 | 0.5
N-亚硝基二异丁胺 | NDiBA | 997-95-5 | 0.5 | 0.5 | 0.5 | 0.5 | 0.5 | 0.5 | 0.5 | 0.5
N-亚硝基二异壬胺 | NDiNA | 1207995-62-7 | 0.5 | 0.5 | 0.5 | 0.5 | 0.5 | 0.5 | 0.5 | 0.5
N-亚硝基二异丙胺 | NDiPA | 601-77-4 | 0.5 | 0.5 | 0.5 | 0.5 | 0.5 | 0.5 | 0.5 | 0.5
N-亚硝基二甲胺 | NDMA | 62-75-9 | 0.5 | 0.5 | 0.5 | 0.5 | 0.5 | 0.5 | 0.5 | 0.5
N-亚硝基二丙胺 | NDPA | 621-64-7 | 0.5 | 0.5 | 0.5 | 0.5 | 0.5 | 0.5 | 0.5 | 0.5
N-亚硝基甲基乙胺 | NMEA | 10595-95-6 | 0.5 | 0.5 | 0.5 | 0.5 | 0.5 | 0.5 | 0.5 | 0.5
N-亚硝基吗啉 | NMOR | 59-89-2 | 0.5 | 0.5 | 0.5 | 0.5 | 0.5 | 0.5 | 0.5 | 0.5
N-亚硝基-N-乙基苯胺 | NEPhA | 612-64-6 | 0.5 | 0.5 | 0.5 | 0.5 | 0.5 | 0.5 | 0.5 | 0.5
N-亚硝基-N-甲基苯胺 | NMPhA | 614-00-6 | 0.5 | 0.5 | 0.5 | 0.5 | 0.5 | 0.5 | 0.5 | 0.5
N-亚硝基哌啶 | NPIP | 100-75-4 | 0.5 | 0.5 | 0.5 | 0.5 | 0.5 | 0.5 | 0.5 | 0.5
N-亚硝基吡咯烷 | NPYR | 930-55-2 | 0.5 | 0.5 | 0.5 | 0.5 | 0.5 | 0.5 | 0.5 | 0.5
亚硝化后总量 |  |  | 5 | 5 | 5 | 5 | 5 | 5 | 5 | 5
氯化溶剂[mg/kg]*
二氯甲烷 |  | 75-09-2 | 1 | 1 | 1 | 1 | 1 | 1 | 1 | 1
1,1-二氯乙烷 |  | 75-34-3 | 1 | 1 | 1 | 1 | 1 | 1 | 1 | 1
1,2-二氯乙烷 |  | 107-06-2 | 1 | 1 | 1 | 1 | 1 | 1 | 1 | 1
1,1-二氯乙烯 |  | 75-35-4 | 1 | 1 | 1 | 1 | 1 | 1 | 1 | 1
1,2-二氯乙烯 |  | 540-59-0, 156-59-2, 156-60-5 | 1 | 1 | 1 | 1 | 1 | 1 | 1 | 1
1,1,1-三氯乙烷 |  | 71-55-6 | 1 | 1 | 1 | 1 | 1 | 1 | 1 | 1
1,1,2-三氯乙烷 |  | 79-00-5 | 1 | 1 | 1 | 1 | 1 | 1 | 1 | 1
三氯乙烯 |  | 79-01-6 | 1 | 1 | 1 | 1 | 1 | 1 | 1 | 1
三氯甲烷（氯仿） |  | 67-66-3 | 1 | 1 | 1 | 1 | 1 | 1 | 1 | 1
1,1,1,2-四氯乙烷 |  | 630-20-6 | 1 | 1 | 1 | 1 | 1 | 1 | 1 | 1
1,1,2,2-四氯乙烷 |  | 79-34-5 | 1 | 1 | 1 | 1 | 1 | 1 | 1 | 1
四(全)氯乙烯 |  | 127-18-4 | 1 | 1 | 1 | 1 | 1 | 1 | 1 | 1
四氯化碳 |  | 56-23-5 | 1 | 1 | 1 | 1 | 1 | 1 | 1 | 1
五氯乙烷 |  | 76-01-7 | 1 | 1 | 1 | 1 | 1 | 1 | 1 | 1
总量 |  |  | 5 | 5 | 5 | 5 | 5 | 5 | 5 | 5
甲酚[mg/kg]
邻甲酚 |  | 95-48-7 | 10 | 10 | 10 | 10 | 10 | 10 | 10 | 10
间甲酚 |  | 108-39-4 | 10 | 10 | 10 | 10 | 10 | 10 | 10 | 10
对甲酚 |  | 106-44-5 | 10 | 10 | 10 | 10 | 10 | 10 | 10 | 10
其他挥发性有机物(VOC)和二醇类[mg/kg][39]*
苯乙酮 |  | 98-86-2 | 10 | 10 | 10 | 10 | 10 | 10 | 10 | 10
苯 |  | 71-43-2 | 1 | 1 | 1 | 1 | 1 | 1 | 1 | 1
二乙二醇二甲醚 |  | 111-96-6 | 10 | 10 | 10 | 10 | 10 | 10 | 10 | 10
二硫化碳 | CS2 | 75-15-0 | 10 | 10 | 10 | 10 | 10 | 10 | 10 | 10
乙二醇二乙醚 |  | 629-14-1 | 10 | 10 | 10 | 10 | 10 | 10 | 10 | 10
1,4-二恶烷 |  | 123-91-1 | 10 | 10 | 10 | 10 | 10 | 10 | 10 | 10
环已酮 |  | 108-94-1 | 10 | 10 | 10 | 10 | 10 | 10 | 10 | 10
2-乙氧基乙醇 |  | 110-80-5 | 10 | 10 | 10 | 10 | 10 | 10 | 10 | 10
乙二醇乙醚醋酸酯 |  | 111-15-9 | 10 | 10 | 10 | 10 | 10 | 10 | 10 | 10
乙基苯 |  | 100-41-4 | 10 | 10 | 10 | 10 | 10 | 10 | 10 | 10
乙二醇二甲醚 |  | 110-71-4 | 10 | 10 | 10 | 10 | 10 | 10 | 10 | 10
甲基乙基酮 |  | 78-93-3 | 10 | 10 | 10 | 10 | 10 | 10 | 10 | 10
2-甲氧基-1-丙醇 |  | 1589-47-5 | 10 | 10 | 10 | 10 | 10 | 10 | 10 | 10
2-甲氧基乙醇 |  | 109-86-4 | 10 | 10 | 10 | 10 | 10 | 10 | 10 | 10
2-甲氧基乙酸乙酯 |  | 110-49-6 | 10 | 10 | 10 | 10 | 10 | 10 | 10 | 10
丙二醇甲醚醋酸酯 |  | 70657-70-4 | 10 | 10 | 10 | 10 | 10 | 10 | 10 | 10
2-苯基-2-丙醇 |  | 617-94-7 | 10 | 10 | 10 | 10 | 10 | 10 | 10 | 10
苯乙烯 |  | 100-42-5 | 10 | 10 | 10 | 10 | 10 | 10 | 10 | 10
甲苯 |  | 108-88-3 | 10 | 10 | 10 | 10 | 10 | 10 | 10 | 10
1,2,3-三氯丙烷 |  | 96-18-4 | 10 | 10 | 10 | 10 | 10 | 10 | 10 | 10
三乙二醇二甲醚 |  | 112-49-2 | 10 | 10 | 10 | 10 | 10 | 10 | 10 | 10
氯乙烯 |  | 75-01-4 | 1 | 1 | 1 | 1 | 1 | 1 | 1 | 1
二甲苯 |  | 95-47-6, 108-38-3, 106-42-3, 1330-20-7 | 10 | 10 | 10 | 10 | 10 | 10 | 10 | 10
其他残余化学物[mg/kg]
乙酰苯吖嗪 |  | 729-43-1 | 50 | 50 | 50 | 50 | 50 | 50 | 50 | 50
羟乙基乙二胺 | AEEA | 111-41-1 | n.a. | n.a. | n.a. | n.a. | n.a. | n.a. | n.a. | n.a.
偶氮二甲酰胺 | ADCA | 123-77-3 | 1000 | 1000 | 1000 | 1000 | 1000 | 1000 | 1000 | 1000
双-(α,α-二甲基苄基)-过氧化物 |  | 80-43-3 | 1000 | 1000 | 1000 | 1000 | 1000 | 1000 | 1000 | 1000
双(4-氯苯基)砜 | DCDPS | 80-07-9 | 1000 | 1000 | 1000 | 1000 | 1000 | 1000 | 1000 | 1000
得克隆 |  | 13560-89-9, 135821-03-3 135821-74-8 | 1000 | 1000 | 1000 | 1000 | 1000 | 1000 | 1000 | 1000
富马酸二甲酯 | DMFu | 624-49-7 | 0.1 | 0.1 | 0.1 | 0.1 | 0.1 | 0.1 | 0.1 | 0.1
二苯基(2,4,6-三甲基苯甲酰基)氧化膦 | TPO | 75980-60-8 | 1000 | 1000 | 1000 | 1000 | 1000 | 1000 | 1000 | 1000
1,1'-(乙烷-1,2-二基)双[五溴苯] | DBDPE | 84852-53-9 | 1000 | 1000 | 1000 | 1000 | 1000 | 1000 | 1000 | 1000
戊二醛[41] | GA | 111-30-8 | n.a. | n.a. | n.a. | n.a. | n.a. | n.a. | n.a. | n.a.
三聚氰胺 |  | 108-78-1 | 1000 | 1000 | 1000 | 1000 | 1000 | 1000 | 1000 | 1000
2-巯基苯并噻唑 | 2-MBT | 149-30-4 | 1000 | 1000 | 1000 | 1000 | 1000 | 1000 | 1000 | 1000
正己烷 |  | 110-54-3 | 100 | 100 | 100 | 100 | 100 | 100 | 100 | 100
N-(羟甲基)丙烯酰胺 |  | 924-42-5 | 1000 | 1000 | 1000 | 1000 | 1000 | 1000 | 1000 | 1000
过硼酸、钠盐和锌盐[42] |  | 多种 | n.a. | n.a. | n.a. | n.a. | n.a. | n.a. | n.a. | n.a.
苯酚 |  | 108-95-2 | 20 | 50 | 50 | 50 | 20 | 50 | 50 | 50
喹啉 |  | 91-22-5 | 50 | 50 | 50 | 50 | 50 | 50 | 50 | 50
间苯二酚 |  | 108-46-3 | 1000 | 1000 | 1000 | 1000 | 1000 | 1000 | 1000 | 1000
二氧化硅 |  | 多种 | n.a. | n.a. | n.a. | n.a. | n.a. | n.a. | n.a. | n.a.
硫脲 |  | 62-56-6 | n.a. | n.a. | n.a. | n.a. | n.a. | n.a. | n.a. | n.a.
磷酸三苯酯 | TPP | 115-86-6 | 500 | 500 | 500 | 500 | 500 | 500 | 500 | 500
乙烯基三（2-甲氧基乙氧基）硅烷 |  | 1067-53-4 | 1000 | 1000 | 1000 | 1000 | 1000 | 1000 | 1000 | 1000
三(4-壬基苯基)亚磷酸酯(TNPP)，含有≥0.1% 4-壬基酚（支链和直链） | TNPP | 多种 | 1000 | 1000 | 1000 | 1000 | 1000 | 1000 | 1000 | 1000
丙烯腈 |  | 107-13-1 | u.o. | u.o. | u.o. | u.o. | u.o. | u.o. | u.o. | u.o.
2-丁酮肟 |  | 96-29-7 | u.o. | u.o. | u.o. | u.o. | u.o. | u.o. | u.o. | u.o.
2,4,6-三叔丁基苯酚 |  | 732-26-3 | u.o. | u.o. | u.o. | u.o. | u.o. | u.o. | u.o. | u.o.
乙酸乙烯酯 |  | 108-05-4 | u.o. | u.o. | u.o. | u.o. | u.o. | u.o. | u.o. | u.o.
可挥发物释放量[mg/m³][43]
芳香烃 |  | 多种 | 0.3 | 0.3 | 0.3 | 0.3 | 0.3 | 0.3 | 0.3 | 0.3
丁二烯 |  | 106-99-0 | 0.002 | 0.002 | 0.002 | 0.002 | 0.002 | 0.002 | 0.002 | 0.002
甲醛[44] |  | 50-00-0 | 0.04 | 0.04 | 0.04 | 0.04 | 0.04 | 0.04 | 0.04 | 0.04
有机挥发物 |  | 多种 | 0.5 | 0.5 | 0.5 | 0.5 | 0.5 | 0.5 | 0.5 | 0.5
4-苯基环己烯 |  | 4994-16-5 | 0.03 | 0.03 | 0.03 | 0.03 | 0.03 | 0.03 | 0.03 | 0.03
苯乙烯 |  | 100-42-5 | 0.005 | 0.005 | 0.005 | 0.005 | 0.005 | 0.005 | 0.005 | 0.005
甲苯 |  | 108-88-3 | 0.1 | 0.1 | 0.1 | 0.1 | 0.1 | 0.1 | 0.1 | 0.1
氯乙烯 |  | 75-01-4 | 0.002 | 0.002 | 0.002 | 0.002 | 0.002 | 0.002 | 0.002 | 0.002
4-乙烯基环己烯 |  | 100-40-3 | 0.002 | 0.002 | 0.002 | 0.002 | 0.002 | 0.002 | 0.002 | 0.002
色牢度（沾色）[45]
耐水 |  |  | 3-4 | 3 | 3 | 3 | 3-4 | 3 | 3 | 3
耐酸性汗液 |  |  | 3-4 | 3-4 | 3-4 | 3-4 | 3-4 | 3-4 | 3-4 | 3-4
耐碱性汗液 |  |  | 3-4 | 3-4 | 3-4 | 3-4 | 3-4 | 3-4 | 3-4 | 3-4
耐干摩擦[46][47] |  |  | 4 | 4 | 4 | 4 | 4 | 4 | 4 | 4
使用面的耐湿摩擦 |  |  | n.a. | n.a. | n.a. | n.a. | n.a. | n.a. | n.a. | n.a.
磨砂皮、绒面革及肉面的耐湿摩擦 |  |  | n.a. | n.a. | n.a. | n.a. | n.a. | n.a. | n.a. | n.a.
耐唾液和汗液 |  |  | 牢固 | n.a. | n.a. | n.a. | 牢固 | n.a. | n.a. | n.a.
气味测定
总体[48] |  |  | 无异味 | 无异味 | 无异味 | 无异味 | 无异味 | 无异味 | 无异味 | 无异味
SNV 195 651（经修正）[43] |  |  | 3 | 3 | 3 | 3 | 3 | 3 | 3 | 3
禁用纤维
石棉纤维 |  |  | n.i.u. | n.i.u. | n.i.u. | n.i.u. | n.i.u. | n.i.u. | n.i.u. | n.i.u.
可释放的合成闪粉 |  |  | u.o. | u.o. | u.o. | u.o. | u.o. | u.o. | u.o. | u.o.
合成闪粉 |  |  | 牢固 | 牢固 | 牢固 | 牢固 | 牢固 | 牢固 | 牢固 | 牢固
H短语
H340 |  |  | n.a. | n.a. | n.a. | n.a. | n.a. | n.a. | n.a. | n.a.
H341 |  |  | n.a. | n.a. | n.a. | n.a. | n.a. | n.a. | n.a. | n.a.
H350 |  |  | n.a. | n.a. | n.a. | n.a. | n.a. | n.a. | n.a. | n.a.
H351 |  |  | n.a. | n.a. | n.a. | n.a. | n.a. | n.a. | n.a. | n.a.
H360 |  |  | n.a. | n.a. | n.a. | n.a. | n.a. | n.a. | n.a. | n.a.
H361 |  |  | n.a. | n.a. | n.a. | n.a. | n.a. | n.a. | n.a. | n.a.
H400 |  |  | n.a. | n.a. | n.a. | n.a. | n.a. | n.a. | n.a. | n.a.
H410 |  |  | n.a. | n.a. | n.a. | n.a. | n.a. | n.a. | n.a. | n.a.
H411 |  |  | n.a. | n.a. | n.a. | n.a. | n.a. | n.a. | n.a. | n.a.
H413 |  |  | n.a. | n.a. | n.a. | n.a. | n.a. | n.a. | n.a. | n.a.
H420 |  |  | n.a. | n.a. | n.a. | n.a. | n.a. | n.a. | n.a. | n.a.

## ECO PASSPORT
版本01.2026 - 2026年3月3日 |  |  | OEKO-TEX® ECO PASSPORT
版本01.2026 - 2026年3月3日
|  |  | OEKO-TEX® ECO PASSPORT阈值 | 有限制认证的限量值（见4.7.1） | OEKO-TEX® ECO PASSPORT中针对未稀释产品的限量值
| 缩写 | CAS号
pH值[1]
pH |  |  | n.a. | n.a. | n.a.
甲醛[mg/kg]
游离和可部分释放 |  | 50-00-0 | 200 | 1000 | n.d.[2]
可萃取的重金属[mg/kg]
锑 | Sb | 7440-36-0等 | n.a. | n.a. | n.a.
砷 | As | 7440-38-2等 | n.a. | n.a. | n.a.
钡 | Ba | 7440-39-3等 | n.a. | n.a. | n.a.
镉 | Cd | 7440-43-9等 | n.a. | n.a. | n.a.
钴 | Co | 7440-48-4等 | n.a. | n.a. | n.a.
铬 | Cr | 7440-47-3等 | n.a. | n.a. | n.a.
铬(六价) [3] | Cr VI | 18540-29-9 | n.a. | n.a. | n.a.
铜 | Cu | 7440-50-8等 | n.a. | n.a. | n.a.
汞 | Hg | 7439-97-6等 | n.a. | n.a. | n.a.
锰 | Mn | 7439-96-5等 | n.a. | n.a. | n.a.
镍[5] | Ni | 7440-02-0等 | n.a. | n.a. | n.a.
铅 | Pb | 7439-92-1等 | n.a. | n.a. | n.a.
硒 | Se | 7782-49-2等 | n.a. | n.a. | n.a.
锌 | Zn | 7440-66-6等 | n.a. | n.a. | n.a.
重金属总含量[mg/kg]
锑 | Sb | 7440-36-0等 | 50 [9] [10] | 250 [9] [10] | 50 [9] [10]
砷 | As | 7440-38-2等 | 50 | 250 | 50
钡 | Ba | 7440-39-3等 | 100 [9] | 500 [9] | 100 [9]
镉 | Cd | 7440-43-9等 | 20 | 100 | 20
钴 | Co | 7440-48-4等 | 200 [9] | 1000 [9] | 200 [9]
铬[11] | Cr | 7440-47-3等 | 100 [9] | 500 [9] | 100 [9]
铬(六价) | Cr VI | 18540-29-9 | n.i.u. | n.i.u. | n.i.u.
铜 | Cu | 7440-50-8等 | 250 [9] | 1250 [9] | 250 [9]
铁 | Fe | 7439-89-6等 | 2500 [9] [12] | 12500 [9] [12] | 2500 [9] [12]
汞 | Hg | 7439-97-6等 | 4 | 20 | 0.5
锰 | Mn | 7439-96-5等 | 500 [9] | 2500 [9] | 500 [9]
镍[5] | Ni | 7440-02-0等 | 200 [9] | 1000 [9] | 200 [9]
铅 | Pb | 7439-92-1等 | 90 | 450 | 75
金属材料用铅 | Pb | 7439-92-1等 | n.a. | n.a. | n.a.
塑料、涂层用铅 | Pb | 7439-92-1等 | n.a. | n.a. | n.a.
硒 | Se | 7782-49-2等 | 20 [9] | 100 [9] | 20 [9]
银 | Ag | 7440-22-4等 | 100 [9] [12] | 500 [9] [12] | 100 [9] [12]
锡 | Sn | 7440-31-5等 | 250 [9] [12] | 1250 [9] [12] | 250 [9] [12]
锌 | Zn | 7440-66-6等 | 1500 [9] | 7500 [9] | 1500 [9]
杀虫剂[mg/kg]
甲氧氯 |  | 72-43-5等 | n.i.u. | n.i.u. | n.i.u.
2,4,5-涕 |  | 93-76-5 | n.i.u. | n.i.u. | n.i.u.
2,4-滴 |  | 94-75-7 | n.i.u. | n.i.u. | n.i.u.
啶虫脒 |  | 135410-20-7, 160430-64-8 | n.i.u. | n.i.u. | n.i.u.
涕灭威 |  | 116-06-3 | n.i.u. | n.i.u. | n.i.u.
艾氏剂 |  | 309-00-2 | n.i.u. | n.i.u. | n.i.u.
顺式氯氰菊酯 |  | 67375-30-8 | n.i.u. | n.i.u. | n.i.u.
益棉磷/乙基谷硫磷 |  | 2642-71-9 | n.i.u. | n.i.u. | n.i.u.
保棉磷/谷硫磷 |  | 86-50-0 | n.i.u. | n.i.u. | n.i.u.
乙基溴硫磷 |  | 4824-78-6 | n.i.u. | n.i.u. | n.i.u.
敌菌丹 |  | 2425-06-1 | n.i.u. | n.i.u. | n.i.u.
甲萘威 |  | 63-25-2 | n.i.u. | n.i.u. | n.i.u.
多菌灵 |  | 10605-21-7 | n.i.u. | n.i.u. | n.i.u.
乙酯杀螨醇 |  | 510-15-6 | n.i.u. | n.i.u. | n.i.u.
氯丹 |  | 57-74-9 | n.i.u. | n.i.u. | n.i.u.
克死蟎 |  | 6164-98-3 | n.i.u. | n.i.u. | n.i.u.
毒虫畏 |  | 470-90-6 | n.i.u. | n.i.u. | n.i.u.
百菌清 |  | 1897-45-6 | n.i.u. | n.i.u. | n.i.u.
可尼丁 |  | 210880-92-5 | n.i.u. | n.i.u. | n.i.u.
香豆磷/蝇毒磷 |  | 56-72-4 | n.i.u. | n.i.u. | n.i.u.
氟氯氰菊酯 |  | 68359-37-5 | n.i.u. | n.i.u. | n.i.u.
λ-氯氟氰菊酯 |  | 91465-08-6 | n.i.u. | n.i.u. | n.i.u.
氯氰菊酯 |  | 52315-07-8 | n.i.u. | n.i.u. | n.i.u.
脱叶膦 |  | 78-48-8 | n.i.u. | n.i.u. | n.i.u.
溴氰菊酯 |  | 52918-63-5 | n.i.u. | n.i.u. | n.i.u.
米托坦 |  | 53-19-0, 72-54-8 | n.i.u. | n.i.u. | n.i.u.
滴滴伊 |  | 3424-82-6, 72-55-9 | n.i.u. | n.i.u. | n.i.u.
滴滴涕 |  | 50-29-3, 789-02-6 | n.i.u. | n.i.u. | n.i.u.
二嗪农 |  | 333-41-5 | n.i.u. | n.i.u. | n.i.u.
双氯酚 |  | 97-23-4 | n.i.u. | n.i.u. | n.i.u.
苯氟磺胺（抑菌灵） |  | 1085-98-9 | n.i.u. | n.i.u. | n.i.u.
三氯杀螨醇 |  | 115-32-2 | n.i.u. | n.i.u. | n.i.u.
2,4-滴丙酸 |  | 120-36-5 | n.i.u. | n.i.u. | n.i.u.
白治磷 |  | 141-66-2 | n.i.u. | n.i.u. | n.i.u.
狄氏剂 |  | 60-57-1 | n.i.u. | n.i.u. | n.i.u.
乐果 |  | 60-51-5 | n.i.u. | n.i.u. | n.i.u.
地乐酚，及其盐和醋酸盐 |  | 88-85-7等 | n.i.u. | n.i.u. | n.i.u.
呋虫胺 |  | 165252-70-0 | n.i.u. | n.i.u. | n.i.u.
DTTB |  | 63405-99-2 | n.i.u. | n.i.u. | n.i.u.
硫丹 |  | 115-29-7 | n.i.u. | n.i.u. | n.i.u.
硫丹, α- |  | 959-98-8 | n.i.u. | n.i.u. | n.i.u.
硫丹, β- |  | 33213-65-9 | n.i.u. | n.i.u. | n.i.u.
异狄氏剂 |  | 72-20-8 | n.i.u. | n.i.u. | n.i.u.
高效氰戊菊酯 |  | 66230-04-4 | n.i.u. | n.i.u. | n.i.u.
氰戊菊酯 |  | 51630-58-1 | n.i.u. | n.i.u. | n.i.u.
七氯 |  | 76-44-8 | n.i.u. | n.i.u. | n.i.u.
环氧七氯 |  | 1024-57-3, 28044-83-9 | n.i.u. | n.i.u. | n.i.u.
六氯苯 |  | 118-74-1 | n.i.u. | n.i.u. | n.i.u.
α-六六六 |  | 319-84-6 | n.i.u. | n.i.u. | n.i.u.
β-六六六 |  | 319-85-7 | n.i.u. | n.i.u. | n.i.u.
δ-六六六 |  | 319-86-8 | n.i.u. | n.i.u. | n.i.u.
吡虫啉 |  | 105827-78-9, 138261-41-3 | n.i.u. | n.i.u. | n.i.u.
异艾氏剂 |  | 465-73-6 | n.i.u. | n.i.u. | n.i.u.
克来范 |  | 4234-79-1 | n.i.u. | n.i.u. | n.i.u.
十氯酮 |  | 143-50-0 | n.i.u. | n.i.u. | n.i.u.
林丹 |  | 58-89-9 | n.i.u. | n.i.u. | n.i.u.
马拉硫磷 |  | 121-75-5 | n.i.u. | n.i.u. | n.i.u.
2-甲-4-氯(苯氧)乙酸 |  | 94-74-6 | n.i.u. | n.i.u. | n.i.u.
2-甲-4-氯(苯氧)丁酸 |  | 94-81-5 | n.i.u. | n.i.u. | n.i.u.
2-甲-4-氯(苯氧)丙酸 |  | 93-65-2 | n.i.u. | n.i.u. | n.i.u.
甲胺磷 |  | 10265-92-6 | n.i.u. | n.i.u. | n.i.u.
灭蚁灵 |  | 2385-85-5 | n.i.u. | n.i.u. | n.i.u.
久效磷 |  | 6923-22-4 | n.i.u. | n.i.u. | n.i.u.
烯啶虫胺 |  | 150824-47-8, 120738-89-8 | n.i.u. | n.i.u. | n.i.u.
对硫磷 |  | 56-38-2 | n.i.u. | n.i.u. | n.i.u.
甲基对硫磷 |  | 298-00-0 | n.i.u. | n.i.u. | n.i.u.
五氯甲氧基苯 |  | 1825-21-4 | n.i.u. | n.i.u. | n.i.u.
乙滴涕 |  | 72-56-0 | n.i.u. | n.i.u. | n.i.u.
速灭磷/磷君 |  | 7786-34-7 | n.i.u. | n.i.u. | n.i.u.
膦胺 |  | 13171-21-6 | n.i.u. | n.i.u. | n.i.u.
烯虫磷/胺丙畏 |  | 31218-83-4 | n.i.u. | n.i.u. | n.i.u.
丙溴磷 |  | 41198-08-7 | n.i.u. | n.i.u. | n.i.u.
氟硅菊酯 |  | 105024-66-6 | n.i.u. | n.i.u. | n.i.u.
毒杀芬 |  | 8001-50-1 | n.i.u. | n.i.u. | n.i.u.
喹硫磷 |  | 13593-03-8 | n.i.u. | n.i.u. | n.i.u.
碳氯灵 |  | 297-78-9 | n.i.u. | n.i.u. | n.i.u.
噻虫啉 |  | 111988-49-9 | n.i.u. | n.i.u. | n.i.u.
噻虫嗪 |  | 153719-23-4 | n.i.u. | n.i.u. | n.i.u.
对甲抑菌灵 |  | 731-27-1 | n.i.u. | n.i.u. | n.i.u.
毒杀芬 |  | 8001-35-2 | n.i.u. | n.i.u. | n.i.u.
三唑磷 |  | 24017-47-8 | n.i.u. | n.i.u. | n.i.u.
氟乐灵 |  | 1582-09-8 | n.i.u. | n.i.u. | n.i.u.
以上杀虫剂总量 |  |  | n.i.u. | n.i.u. | n.i.u.
草甘膦及其盐 （例如草甘膦异丙胺盐、钾盐、铵盐） |  | 1071-83-6， 38641-94-0， 70901-12-1， 40465-66-5等 | n.i.u. | n.i.u. | n.i.u.
阿特拉津 |  | 1912-24-9 | n.a. | n.a. | n.a.
恶虫威 |  | 22781-23-3 | n.a. | n.a. | n.a.
联苯菊酯 |  | 82657-04-3 | n.a. | n.a. | n.a.
生物苄呋菊酯（苄呋菊酯） |  | 28434-01-7 | n.a. | n.a. | n.a.
噻嗪酮 |  | 69327-76-0 | n.a. | n.a. | n.a.
敌菌丹 |  | 2425-06-1 | n.a. | n.a. | n.a.
丁硫克百威 |  | 55285-14-8 | n.a. | n.a. | n.a.
虫螨腈 |  | 122453-73-0 | n.a. | n.a. | n.a.
氟啶脲 |  | 71422-67-8 | n.a. | n.a. | n.a.
乙基毒死蜱 |  | 2921-88-2 | n.a. | n.a. | n.a.
甲基毒死蜱 |  | 5598-13-0 | n.a. | n.a. | n.a.
烯草酮 |  | 99129-21-2 | n.a. | n.a. | n.a.
环丙酸酰胺 |  | 113136-77-9 | n.a. | n.a. | n.a.
丁醚脲 |  | 80060-09-9 | n.a. | n.a. | n.a.
除线磷 |  | 97-17-6 | n.a. | n.a. | n.a.
敌敌畏 |  | 62-73-7 | n.a. | n.a. | n.a.
除虫脲 |  | 35367-38-5 | n.a. | n.a. | n.a.
敌草隆 |  | 330-54-1 | n.a. | n.a. | n.a.
右旋烯炔菊酯 |  | 54406-48-3 | n.a. | n.a. | n.a.
硫丹硫酸酯 |  | 1031-07-8 | n.a. | n.a. | n.a.
乙硫磷 |  | 563-12-2 | n.a. | n.a. | n.a.
皮蝇磷 |  | 299-84-3 | n.a. | n.a. | n.a.
杀螟硫磷 |  | 122-14-5 | n.a. | n.a. | n.a.
甲氰菊酯 |  | 39515-41-8 | n.a. | n.a. | n.a.
倍硫磷 |  | 55-38-9 | n.a. | n.a. | n.a.
氟虫腈 |  | 120068-37-3 | n.a. | n.a. | n.a.
氟氯苯菊酯 |  | 69770-45-2 | n.a. | n.a. | n.a.
虱螨脲 |  | 103055-07-8 | n.a. | n.a. | n.a.
威百亩 |  | 137-42-8 | n.a. | n.a. | n.a.
灭多威 |  | 16752-77-5 | n.a. | n.a. | n.a.
异丙甲草胺 |  | 51218-45-2 | n.a. | n.a. | n.a.
二甲戊灵 |  | 40487-42-1 | n.a. | n.a. | n.a.
亚胺硫磷 |  | 732-11-6 | n.a. | n.a. | n.a.
辛硫磷/肟硫磷 |  | 14816-18-3 | n.a. | n.a. | n.a.
乙基嘧啶磷 |  | 23505-41-1 | n.a. | n.a. | n.a.
甲基嘧啶磷 |  | 29232-93-7 | n.a. | n.a. | n.a.
扑草净 |  | 83653-07-0 | n.a. | n.a. | n.a.
吡蚜酮 |  | 123312-89-0 | n.a. | n.a. | n.a.
除虫菊 |  | 8003-34-7 | n.a. | n.a. | n.a.
五氯硝基苯 |  | 82-68-8 | n.a. | n.a. | n.a.
氟苯脲 |  | 83121-18-0 | n.a. | n.a. | n.a.
杀虫畏 |  | 961-11-5 | n.a. | n.a. | n.a.
噻苯隆 |  | 51707-55-2 | n.a. | n.a. | n.a.
灭多威 |  | 59669-26-0 | n.a. | n.a. | n.a.
甲基立枯磷 |  | 57018-04-9 | n.a. | n.a. | n.a.
四氟苯菊酯 |  | 118712-89-3 | n.a. | n.a. | n.a.
三氟啶磺隆钠 |  | 199119-58-9 | n.a. | n.a. | n.a.
杀虫隆 |  | 64628-44-0 | n.a. | n.a. | n.a.
氯化苯酚[mg/kg]
2-氯苯酚 |  | 95-57-8 | 5 | 25 | 0.5
3-氯苯酚 |  | 108-43-0 | 5 | 25 | 0.5
4-氯苯酚 |  | 106-48-9 | 5 | 25 | 0.5
一氯苯酚总量 | MCP |  | 5 | 25 | 0.5
2,3-二氯苯酚 |  | 576-24-9 | 5 | 25 | 0.5
2,4-二氯苯酚 |  | 120-83-2 | 5 | 25 | 0.5
2,5-二氯苯酚 |  | 583-78-8 | 5 | 25 | 0.5
2,6-二氯苯酚 |  | 87-65-0 | 5 | 25 | 0.5
3,4-二氯苯酚 |  | 95-77-2 | 5 | 25 | 0.5
3,5-二氯苯酚 |  | 591-35-5 | 5 | 25 | 0.5
二氯苯酚总量 | DCP |  | 5 | 25 | 0.5
2,3,4-三氯苯酚 |  | 15950-66-0 | 2 | 10 | 0.2
2,3,5-三氯苯酚 |  | 933-78-8 | 2 | 10 | 0.2
2,3,6-三氯苯酚 |  | 933-75-5 | 2 | 10 | 0.2
2,4,5-三氯苯酚 |  | 95-95-4 | 2 | 10 | 0.2
2,4,6-三氯苯酚 |  | 88-06-2 | 2 | 10 | 0.2
3,4,5-三氯苯酚 |  | 609-19-8 | 2 | 10 | 0.2
三氯苯酚总量 | TrCP |  | 2 | 10 | 0.2
2,3,4,5-四氯苯酚 |  | 4901-51-3 | 0.5 | 2.5 | 0.05
2,3,4,6-四氯苯酚 |  | 58-90-2 | 0.5 | 2.5 | 0.05
2,3,5,6-四氯苯酚 |  | 935-95-5 | 0.5 | 2.5 | 0.05
四氯苯酚总量 | TeCP |  | 0.5 | 2.5 | 0.05
五氯苯酚(PCP) | PCP | 87-86-5 | 0.5 | 2.5 | 0.05
增塑剂/邻苯二甲酸酯[mg/kg]
邻苯二甲酸丁基苄酯 | BBP | 85-68-7 | 250 | 1000 | 100
邻苯二甲酸二甲酯 | DMP | 131-11-3 | 250 | 1000 | 100
邻苯二甲酸二乙酯 | DEP | 84-66-2 | 250 | 1000 | 100
邻苯二甲酸二丁酯 | DBP | 84-74-2 | 250 | 1000 | 100
邻苯二甲酸二(2-甲氧基乙基)酯 | DMEP | 117-82-8 | 250 | 1000 | 100
邻苯二甲酸二(2-乙基己基)酯 | DEHP | 117-81-7 | 250 | 1000 | 100
邻苯二甲酸二(C6-8支链)烷基酯（富C7） | DIHP | 71888-89-6 | 250 | 1000 | 100
邻苯二甲酸二(C7-11支链与直链)烷基酯 | DHNUP | 68515-42-4 | 250 | 1000 | 100
邻苯二甲酸二环己酯 | DCHP | 84-61-7 | 250 | 1000 | 100
邻苯二甲酸二己酯（支链与直链） | DHxP | 68515-50-4 | 250 | 1000 | 100
邻苯二甲酸二异丁酯 | DIBP | 84-69-5 | 250 | 1000 | 100
邻苯二甲酸二异己酯 | DIHxP | 71850-09-4 | 250 | 1000 | 100
邻苯二甲酸二异辛酯 | DIOP | 27554-26-3 | 250 | 1000 | 100
邻苯二甲酸二异壬酯 | DINP | 28553-12-0, 68515-48-0 | 250 | 1000 | 100
邻苯二甲酸二异癸酯 | DIDP | 26761-40-0, 68515-49-1 | 250 | 1000 | 100
邻苯二甲酸二丙酯 | DPrP | 131-16-8 | 250 | 1000 | 100
邻苯二甲酸二己酯 | DHP | 84-75-3 | 250 | 1000 | 100
邻苯二甲酸二正辛酯 | DNOP | 117-84-0 | 250 | 1000 | 100
邻苯二甲酸二壬酯 | DNP | 84-76-4 | 250 | 1000 | 100
邻苯二甲酸二戊酯（正-、异-或其混合） | DPP | 131-18-0, 605-50-5, 776297-69-9, 84777-06-0 | 250 | 1000 | 100
邻苯二甲酸二(C6-10)烷基酯 |  | 68515-51-5 | 250 | 1000 | 100
(癸基，己基，辛基)酯与1,2-苯二甲酸的复合物 |  | 68648-93-1 | 250 | 1000 | 100
总量 |  |  | 250 | 1000 | 250
不含DINP总量 |  |  | n.a. | n.a. | n.a.
有机锡化合物[mg/kg]
一甲基锡 | MMT | 多种 | 5 | 25 | 0.5
一丁基锡 | MBT | 多种 | 5 | 25 | 0.5
一苯基锡 | MPhT | 多种 | 5 | 25 | 0.5
一辛基锡 | MOT | 多种 | 5 | 25 | 0.5
二甲基锡 | DMT | 多种 | 5 | 25 | 0.5
二丙基锡 | DPT | 多种 | 5 | 25 | 0.5
二丁基锡 | DBT | 多种 | 5 | 25 | 0.5
二苯基锡 | DPhT | 多种 | 5 | 25 | 0.5
二辛基锡 | DOT | 多种 | 5 | 25 | 0.5
三甲基锡 | TMT | 多种 | 5 | 25 | 0.5
三丙基锡 | TPT | 多种 | 1 | 5 | 0.5
三丁基锡 | TBT | 多种 | 5 | 25 | 0.5
三苯基锡 | TPhT | 多种 | 5 | 25 | 0.5
三辛基锡 | TOT | 多种 | 5 | 25 | 0.5
三环己基锡 | TCyHT | 多种 | 1 | 5 | 0.5
四乙基锡 | TeET | 多种 | 1 | 5 | 0.5
四丁基锡 | TeBT | 多种 | 1 | 5 | 0.5
四辛基锡 | TeOT | 多种 | 1 | 5 | 0.5
双酚[mg/kg]
双酚A（4,4'-亚异丙基二苯酚） | BPA | 80-05-7 | 100 | 500 | 10
双酚B（4,4'-（1-甲基丙基）双酚） | BPB | 77-40-7 | 1000 | 1000 [13] | 200
双酚AF（4,4'-(六氟异亚丙基)双酚） | BPAF | 1478-61-1 | 1000 | 5000 | 200
双酚F（4,4'-二羟基二苯甲烷） | BPF | 620-92-8 | 1000 | 5000 | 200
双酚S（4,4′-二羟基二苯砜） | BPS | 80-09-1 | 1000 | 1000 [13] | 200
2,2'-亚甲基双(4-甲基-6-叔丁基苯酚) |  | 119-47-1 | 1000 | 1000 [13] | 1000
着色剂[mg/kg]
致敏物
C.I.分散蓝3 | C.I.61 505 | 2475-46-9 | 50 | 250 | 20
C.I.分散蓝7 | C.I.62 500 | 3179-90-6 | 50 | 250 | 20
C.I.分散蓝26 | C.I.63 305 | 3860-63-7 | 50 | 250 | 20
C.I.分散蓝35 |  | 12222-75-2 | 50 | 250 | 20
C.I.分散蓝102 | C.I.111 945 | 12222-97-8, 69766-79-6 | 50 | 250 | 20
C.I.分散蓝106 | C.I.111 935 | 12223-01-7, 68516-81-4 | 50 | 250 | 20
C.I.分散蓝124 | C.I.111 938 | 61951-51-7, 15141-18-1 | 50 | 250 | 20
C.I.分散棕1 | C.I.11 152 | 23355-64-8 | 50 | 250 | 20
C.I.分散橙1 | C.I.11 080 | 2581-69-3 | 50 | 250 | 20
C.I.分散橙3 | C.I.11 005 | 730-40-5 | 50 | 250 | 20
C.I.分散橙37、 C.I.分散橙59、 C.I.分散橙76 | C.I.11 132 | 51811-42-8, 13301-61-6, 12223-33-5 | 50 | 250 | 20
C.I.分散红1 | C.I.11 110 | 2872-52-8 | 50 | 250 | 20
C.I.分散红11 | C.I.62 015 | 2872-48-2 | 50 | 250 | 20
C.I.分散红17 | C.I.11 210 | 3179-89-3 | 50 | 250 | 20
C.I.分散黄1 | C.I.10 345 | 119-15-3 | 50 | 250 | 20
C.I.分散黄9 | C.I.10 375 | 6373-73-5 | 50 | 250 | 20
C.I.分散黄39 | C.I.480 095 | 12236-29-2 | 50 | 250 | 20
C.I.分散黄49 |  | 6858-49-7 | 50 | 250 | 20
致癌物
C.I.酸性红26 | C.I.16 150 | 3761-53-3 | 50 | 250 | 20
C.I.酸性红114 | C.I.23 635 | 6459-94-5 | 50 | 250 | 20
C.I.碱性蓝26 | C.I.44 045 | 2580-56-5 | 50 | 250 | 20
C.I.碱性红9 | C.I.42 500 | 569-61-9 | 50 | 250 | 20
C.I.碱性紫3 | C.I.42 555 | 548-62-9 | 50 | 250 | 20
C.I.碱性紫14 | C.I.42 510 | 632-99-5 | 50 | 250 | 20
C.I.直接黑38 | C.I.30 235 | 1937-37-7 | 50 | 250 | 20
C.I.直接蓝6 | C.I.22 610 | 2602-46-2 | 50 | 250 | 20
C.I.直接蓝15 | C.I.24 400 | 2429-74-5 | 50 | 250 | 20
C.I.直接棕95 | C.I.30 145 | 16071-86-6 | 50 | 250 | 20
C.I.直接红28 | C.I.22 120 | 573-58-0 | 50 | 250 | 20
C.I.分散蓝1 | C.I.64 500 | 2475-45-8 | 50 | 250 | 20
C.I.分散橙11 | C.I.60 700 | 82-28-0 | 50 | 250 | 20
C.I.分散黄3 | C.I.11 855 | 2832-40-8 | 50 | 250 | 20
C.I.颜料红104（钼铬酸铅红） | C.I.77 605 | 12656-85-8 | 50 | 250 | 20
C.I.颜料黄34（铬酸铅黄） | C.I.77 603 | 1344-37-2 | 50 | 250 | 20
C.I.溶剂蓝4，含≥0.1%米氏酮或米氏碱 | C.I.44 045:1 | 6786-83-0 | 50 | 250 | 20
C.I.溶剂黄1（4-氨基偶氮苯/苯胺黄） | C.I.11100 | 60-09-3 | 50 | 250 | 20
C.I.溶剂黄3（邻氨基偶氮甲苯/邻氨基偶氮甲苯酚） | C.I.11 160 | 97-56-3 | 50 | 250 | 20
4,4'-双（二甲氨基）-4''-（甲氨基）三苯甲醇（通过米氏酮和米氏碱测定） |  | 561-41-1 | n.a. | n.a. | n.a.
其他
海军蓝（索引号611-070-00-2；EG号405-665-4） |  |  | n.i.u. | n.i.u. | n.i.u.
C.I.酸性紫49 | C.I.42 640 | 1694-09-3 | 50 | 250 | 20
C.I.碱性绿4 |  | 569-64-2, 10309-95-2, 129-73-7 | 50 | 250 | 20
C.I.碱性绿4（草酸盐） |  | 2437-29-8, 18015-76-4 | 50 | 250 | 20
C.I.碱性紫1 | C.I.42 535 | 8004-87-3 | 50 | 250 | 20
C.I.碱性紫10（D&C红19号） | C.I.45 170 | 81-88-9 | 50 | 250 | 20
C.I.直接蓝218 | C.I.24 401 | 28407-37-6 | 50 | 250 | 20
C.I.分散橙149 |  | 85136-74-9 | 50 | 250 | 20
C.I.分散黄23 | C.I.26 070 | 6250-23-3 | 50 | 250 | 20
C.I.活性棕51 |  | 1330622-40-6 | n.i.u. | n.i.u. | n.i.u.
C.I.溶剂黄2 | C.I.11 020 | 60-11-7 | 50 | 250 | 20
C.I.溶剂黄14 | C.I.12 055 | 842-07-9 | 50 | 250 | 20
C.I.溶剂黄34/C.I.碱性黄2（盐酸盐和游离碱） | C.I.41 000 C.I.41 000B | 2465-27-2, 492-80-8 | 50 | 250 | 20
米氏碱 |  | 101-61-1 | 1000 | 1000 [13] | 1000
米氏酮 |  | 90-94-8 | 1000 | 1000 [13] | 1000
致癌芳香胺[15]
4-氨基偶氮苯 |  | 60-09-3 | 100 | 500 | 20
邻氨基偶氮甲苯 |  | 97-56-3 | 100 | 500 | 20
2-氨基-4-硝基甲苯 |  | 99-55-8 | 100 | 500 | 20
4-氨基联苯 |  | 92-67-1 | 100 | 500 | 20
邻氨基苯甲醚（2-甲氧基苯胺） |  | 90-04-0 | 100 | 500 | 20
联苯胺 |  | 92-87-5 | 100 | 500 | 20
4-氯-邻-氨基甲苯 |  | 95-69-2 | 100 | 500 | 20
4-氯-邻甲苯胺盐酸盐 |  | 3165-93-3 | 100 | 500 | 20
4-氯苯胺 |  | 106-47-8 | 100 | 500 | 20
3-氨基对甲苯甲醚 |  | 120-71-8 | 100 | 500 | 20
2,4-二氨基苯甲醚 |  | 615-05-4 | 100 | 500 | 20
2,4-二氨基苯甲醚硫酸盐 |  | 39156-41-7 | 100 | 500 | 20
3,3-二氨基联苯胺 |  | 91-95-2 | 100 | 500 | 20
2,5-二氨基甲苯/2-甲基对苯二胺 |  | 95-70-5 | 100 | 500 | 20
4,4'-二氨基二苯甲烷 |  | 101-77-9 | 100 | 500 | 20
3,3'-二氯联苯胺 |  | 91-94-1 | 100 | 500 | 20
3,3’-二甲氧基联苯胺 |  | 119-90-4 | 100 | 500 | 20
3,3'-二甲基联苯胺 |  | 119-93-7 | 100 | 500 | 20
4-乙氧基苯胺/对乙氧基苯胺 |  | 156-43-4 | 100 | 500 | 20
4,4’-二氨基-甲基联苯甲烷 |  | 838-88-0 | 100 | 500 | 20
4,4'-亚甲基-二-(2-氯苯胺) |  | 101-14-4 | 100 | 500 | 20
2-萘胺 |  | 91-59-8 | 100 | 500 | 20
2-萘胺乙酸盐 |  | 553-00-4 | 100 | 500 | 20
4,4'-二氨基二苯醚 |  | 101-80-4 | 100 | 500 | 20
4,4'-二氨基二苯硫醚 |  | 139-65-1 | 100 | 500 | 20
邻氨基甲苯 |  | 95-53-4 | 100 | 500 | 20
2,4-二氨基甲苯 |  | 95-80-7 | 100 | 500 | 20
2,4,5-三甲基苯胺 |  | 137-17-7 | 100 | 500 | 20
2,4,5-三甲基苯胺盐酸盐 |  | 21436-97-5 | 100 | 500 | 20
2,4-二甲基苯胺 |  | 95-68-1 | 100 | 500 | 20
2,6-二甲基苯胺 |  | 87-62-7 | 100 | 500 | 20
苯胺[16][18] |  | 62-53-3 | 100 [17] | 500 [17] | 20 [17]
C.I.颜料白6（二氧化钛） |  | 13463-67-7 | 不含有可吸入颗粒物[19] | 不含有可吸入颗粒物[19] | 不含有可吸入颗粒物[19]
对甲氧基苯胺 |  | 104-94-9 | 100 | 100 | 100
N-甲基苯胺 |  | 100-61-8 | u.o. | u.o. | u.o.
氯化苯和氯化甲苯[mg/kg]
氯苯
氯苯 |  | 108-90-7 | 10 | 50 | 1
二氯苯 |  | 25321-22-6 | 10 | 50 | 1
1,2-二氯苯 |  | 95-50-1 | 10 | 50 | 1
1,3-二氯苯 |  | 541-73-1 | 10 | 50 | 1
1,4-二氯苯 |  | 106-46-7 | 10 | 50 | 1
三氯苯 |  | 12002-48-1 | 10 | 50 | 1
1,2,3-三氯苯 |  | 87-61-6 | 10 | 50 | 1
1,2,4-三氯苯 |  | 120-82-1 | 10 | 50 | 1
1,3,5-三氯苯 |  | 108-70-3 | 10 | 50 | 1
四氯苯 |  | 12408-10-5 | 10 | 50 | 1
1,2,3,4（或1,2,4,5）-四氯苯 |  | 84713-12-2 | 10 | 50 | 1
1,2,3,4-四氯苯 |  | 634-66-2 | 10 | 50 | 1
1,2,3,5-四氯苯 |  | 634-90-2 | 10 | 50 | 1
1,2,4,5-四氯苯 |  | 95-94-3 | 10 | 50 | 1
五氯苯 |  | 608-93-5 | 10 | 50 | 1
六氯苯 |  | 118-74-1 | 10 | 10 [13] | 1
氯甲苯
2-氯甲苯 |  | 95-49-8 | 10 | 50 | 1
3-氯甲苯 |  | 108-41-8 | 10 | 50 | 1
4-氯甲苯 |  | 106-43-4 | 10 | 50 | 1
2,3-二氯甲苯 |  | 32768-54-0 | 10 | 50 | 1
2,4-二氯甲苯 |  | 95-73-8 | 10 | 50 | 1
2,5-二氯甲苯 |  | 19398-61-9 | 10 | 50 | 1
2,6-二氯甲苯 |  | 118-69-4 | 10 | 50 | 1
3,4-二氯甲苯 |  | 95-75-0 | 10 | 50 | 1
3,5-二氯甲苯 |  | 25186-47-4 | 10 | 50 | 1
2,3,4-三氯甲苯 |  | 7359-72-0 | 10 | 50 | 1
2,3,5-三氯甲苯 |  | 56961-86-5 | 10 | 50 | 1
2,3,6-三氯甲苯 |  | 2077-46-5 | 10 | 50 | 1
2,4,5-三氯甲苯 |  | 6639-30-1 | 10 | 50 | 1
2,4,6-三氯甲苯 |  | 23749-65-7 | 10 | 50 | 1
3,4,5-三氯甲苯 |  | 21472-86-6 | 10 | 50 | 1
2,3,4,5-四氯甲苯 |  | 1006-32-2, 76057-12-0 | 10 | 50 | 1
2,3,4,6-四氯甲苯 |  | 875-40-1 | 10 | 50 | 1
2,3,5,6-四氯甲苯 |  | 1006-31-1, 29733-70-8 | 10 | 50 | 1
2,3,4,5,6-五氯甲苯 |  | 877-11-2 | 10 | 50 | 1
三氯甲苯 |  | 98-07-7 | 10 | 50 | 1
氯化苄 |  | 100-44-7 | 5 [21] | 25 | 1
α-取代氯甲苯 |  | 多种 | 10 | 50 | 1
4-氯三氯甲苯 |  | 5216-25-1 | 10 | 50 | 1
氯化苯和氯化甲苯总量 |  |  | 10 | 50 | 1
多环芳烃(PAH)[mg/kg]
二氢苊 |  | 83-32-9 | 50 | 250 | 5
苊烯 |  | 208-96-8 | 50 | 250 | 5
蒽 |  | 120-12-7 | 50 | 250 | 5
苯并[a]蒽 |  | 56-55-3 | 5 | 25 | 0.5
苯并[a]芘 |  | 50-32-8 | 5 | 25 | 0.5
苯并[b]荧蒽 |  | 205-99-2 | 5 | 25 | 0.5
苯并[e]芘 |  | 192-97-2 | 5 | 25 | 0.5
苯并[ghi]苝 |  | 191-24-2 | 50 | 250 | 5
苯并[j]荧蒽 |  | 205-82-3 | 5 | 25 | 0.5
苯并[k]荧蒽 |  | 207-08-9 | 5 | 25 | 0.5
屈 |  | 218-01-9 | 5 | 25 | 0.5
环戊并[c,d]芘 |  | 27208-37-3 | 50 | 250 | 5
二苯并[a,h]蒽 |  | 53-70-3 | 5 | 25 | 0.5
二苯并[a,e]芘 |  | 192-65-4 | 50 | 250 | 5
二苯并[a,h]芘 |  | 189-64-0 | 50 | 250 | 5
二苯并[a,i]芘 |  | 189-55-9 | 50 | 250 | 5
二苯并[a,l]芘 |  | 191-30-0 | 50 | 250 | 5
荧蒽 |  | 206-44-0 | 50 | 250 | 5
芴 |  | 86-73-7 | 50 | 250 | 5
茚并[1,2,3-cd]芘 |  | 193-39-5 | 50 | 250 | 5
1-甲基芘 |  | 2381-21-7 | 50 | 250 | 5
萘 |  | 91-20-3 | 10 | 50 | 2
菲类 |  | 85-01-8 | 50 | 250 | 5
芘 |  | 129-00-0 | 50 | 250 | 5
总量 |  |  | 50 | 250 | 5
生物活性产品
生物活性产品[22] |  |  | n.i.u. | n.i.u. | n.i.u.
苄氯菊酯 |  | 52645-53-1 | 250 | 1250 | 250
三氯生 |  | 3380-34-5 | 250 | 1250 | 250
阻燃产品[mg/kg]
阻燃产品[22][23] |  |  | n.i.u. | n.i.u. | n.i.u.
五氧化二锑 | Sb2O5 | 1314-60-9 | 50 | 250 | 10
三氧化锑 | Sb2O3 | 1309-64-4 | 50 [10] | 250 [10] | 10 [10]
偏硼酸钡 |  | 13701-59-2 | 50 | 250 | 10
1,2-双(2,4,6-三溴苯氧基)乙烷 | BTBPE | 37853-59-1 | 50 | 250 | 10
2,2-双(溴甲基)-1,3-丙二醇 | BBMP | 3296-90-0 | 50 | 250 | 10
二-(2,3-二溴丙基)磷酸酯 | BIS | 5412-25-9 | 50 | 250 | 10
四溴邻苯二甲酸二(2-乙基己)酯，任何单独的异构体和/或其组合 | TBPH | 多种 | 50 | 250 | 10
硼酸 |  | 10043-35-3, 11113-50-1 | 50 | 250 | 10
多溴联苯 | PBBs | 59536-65-1 | 50 | 250 | 10
一溴联苯 | MonoBBs | 多种 | 50 | 250 | 10
二溴联苯 | DiBBs | 多种 | 50 | 250 | 10
三溴联苯 | TriBBs | 多种 | 50 | 250 | 10
四溴联苯 | TetraBBs | 多种 | 50 | 250 | 10
五溴联苯 | PentaBBs | 多种 | 50 | 250 | 10
六溴联苯 | HexaBBs | 多种 | 50 | 250 | 10
七溴联苯 | HeptaBBs | 多种 | 50 | 250 | 10
八溴联苯 | OctaBBs | 多种 | 50 | 250 | 10
九溴联苯 | NonaBBs | 多种 | 50 | 250 | 10
十溴联苯 | DecaBB | 13654-09-6 | 50 | 250 | 10
多溴联苯醚 | PBDEs | 多种 | 50 | 250 | 10
一溴联苯醚 | MonoBDEs | 多种 | 50 | 250 | 10
二溴联苯醚 | DiBDEs | 多种 | 50 | 250 | 10
三溴联苯醚 | TriBDEs | 多种 | 50 | 250 | 10
四溴联苯醚 | TetraBDEs | 40088-47-9等 | 10 | 10 [13] | 10
五溴联苯醚 | PentaBDEs | 32534-81-9等 | 10 | 10 [13] | 10
六溴联苯醚 | HexaBDEs | 36483-60-0等 | 10 | 10 [13] | 10
七溴联苯醚 | HeptaBDEs | 68928-80-3等 | 10 | 10 [13] | 10
八溴联苯醚 | OctaBDEs | 32536-52-0等 | 50 | 250 | 10
九溴联苯醚 | NonaBDEs | 63936-56-1等 | 50 | 250 | 10
十溴联苯醚 | DecaBDE | 1163-19-5 | 10 | 10 [13] | 10
三氧化二硼 |  | 1303-86-2 | 50 | 250 | 10
八硼酸钠 |  | 12008-41-2 | 50 | 250 | 10
四硼酸钠 |  | 1303-96-4, 1330-43-4, 12179-04-3 | 50 | 250 | 10
六溴环十二烷及其所有已鉴定的主要非对映异构体（α-,β-,γ-） | HBCDD | 3194-55-6， 134237-50-6， 134237-51-7， 134237-52-8， 25637-99-4等 | 50 | 75 | 10
七水合四硼酸钠 |  | 12267-73-1 | 50 | 250 | 10
四溴双酚A | TBBPA | 79-94-7 | 50 | 250 | 10
四溴双酚A双(二溴丙基)醚 | TBBPA-DBPE | 21850-44-2 | 50 | 250 | 10
三邻甲苯基磷酸酯 |  | 78-30-8 | 50 | 250 | 10
三(2,3-二溴丙基)磷酸酯 | TRIS | 126-72-7 | 50 | 250 | 10
三-(1,3-二氯-2-丙基)磷酸酯 | TDCPP | 13674-87-8 | 50 | 250 | 10
磷酸三（2-氯乙基）酯 | TCEP | 115-96-8 | 50 | 250 | 10
三(吖丙啶基)氧化膦 | TEPA | 545-55-1 | 50 | 250 | 10
磷酸三(二甲苯)酯 | TXP | 25155-23-1 | 50 | 250 | 10
磷酸三(氯丙基)酯 | TCPP | 13674-84-5 | 50 | 250 | 10
硼酸锌盐 |  | 1332-07-6, 12767-90-7 | 50 | 250 | 10
磷酸三甲酯 | TMP | 512-56-1 | 50 | 250 | 10
总量 |  |  | 100 | 500 | 50
溶剂残留[mg/kg]
甲酰胺 |  | 75-12-7 | 200 | 1000 | 200
2-吡咯烷酮 |  | 616-45-5 | 1000 | 5000 | 1000
N,N-二甲基乙酰胺[24][25] | DMAc | 127-19-5 | 500 | 1000 | 500
N,N-二甲基甲酰胺[24][25] | DMF | 68-12-2 | 500 | 1000 | 500
N-乙基-2-吡咯烷酮 | NEP | 2687-91-4 | 1000 | 3000 | 1000
N-甲基吡咯烷酮[24][25] | NMP | 872-50-4 | 500 | 1000 | 500
残余表面活性剂、润湿剂、烷基酚[mg/kg]
4-叔丁基苯酚 | BP | 98-54-4 | 50 | 250 | 5
壬基苯酚 | NP | 多种 | 50 | 250 | 5
辛基苯酚 | OP | 多种 | 50 | 250 | 5
庚基苯酚 | HpP | 多种 | 50 | 250 | 5
戊基苯酚 | PeP | 多种 | 50 | 250 | 5
上述总量 |  |  | 50 | 250 | 5
辛基酚聚氧乙烯醚 | OP(EO) | 多种 | 250 | 1000 | 50
壬基酚聚氧乙烯醚 | NP(EO) | 多种 | 250 | 1000 | 50
总量 |  |  | 250 | 1000 | 50
全氟和多氟烷基物质[μg/kg][27][28]
PFAS |  | 多种 | n.i.u. | n.i.u. | n.i.u.
全氟辛酸及其盐
全氟辛酸及其盐 | PFOA | 335-67-1等 | 25 | 25 [13] | 25
全氟辛酸相关物质[29]
1H,1H,2H,2H-全氟-1-癸醇 | 8:2 FTOH | 678-39-7 | 250 | 250 [13] | 25
1H,1H,2H,2H-全氟癸基丙烯酸酯 | 8:2 FTA | 27905-45-9 | 250 | 1000 | 25
1H,1H,2H,2H-全氟辛烷磺酸及其盐 | 8:2 FTS | 39108-34-4等 | 250 | 1000 | 25
全氟辛酸相关物质总量 |  |  | n.a. | n.a. | n.a.
C9-C14全氟羧酸
全氟壬酸及其盐 | PFNA | 375-95-1等 | 25 | 25 [13] | 25
全氟癸酸及其盐 | PFDA | 335-76-2等 | 25 | 25 [13] | 25
全氟十一烷酸及其盐 | PFUdA | 2058-94-8等 | 25 | 25 [13] | 25
全氟十二烷酸及其盐 | PFDoA | 307-55-1等 | 25 | 25 [13] | 25
全氟十三烷酸及其盐 | PFTrDA | 72629-94-8等 | 25 | 25 [13] | 25
全氟十四烷酸及其盐 | PFTeDA | 376-06-7等 | 25 | 25 [13] | 25
全氟-3,7-二甲基辛酸及其盐 | PF-3,7-DMOA | 172155-07-6等 | 25 | 25 [13] | 25
C9-C14全氟羧酸总量 |  |  | n.a. | n.a. | n.a.
其他全氟羧酸
全氟丁酸及其盐 | PFBA | 375-22-4等 | 25 | 25 [13] | 25
全氟戊酸及其盐 | PFPeA | 2706-90-3等 | 25 | 25 [13] | 25
全氟己酸及其盐 | PFHxA | 307-24-4等 | 25 | 25 [13] | 25
全氟庚酸及其盐 | PFHpA | 375-85-9等 | 25 | 25 [13] | 25
C9-C14全氟羧酸及其他全氟羧酸的总量 |  |  | 25 | 25 [13] | 25
C9-C14全氟羧酸相关物质[30]
二十一氟癸烷磺酸及其盐 | PFDS | 335-77-3等 | 250 | 250 [13] | 25
2H,2H,3H,3H-全氟十一烷酸及其盐 | 4HPFUnA | 34598-33-9等 | 250 | 250 [13] | 25
1H,1H,2H,2H-全氟-1-癸醇 | 8:2 FTOH | 678-39-7 | 250 | 250 [13] | 25
1H,1H,2H,2H-全氟-1-十二烷醇 | 10:2 FTOH | 865-86-1 | 250 | 250 [13] | 25
1H,1H,2H,2H-全氟十二烷基丙烯酸酯 | 8:2 FTA | 27905-45-9 | 250 | 250 [13] | 25
1H,1H,2H,2H-全氟十二烷基丙烯酸酯 | 10:2 FTA | 17741-60-5 | 250 | 250 [13] | 25
C9-C14全氟羧酸相关物质总量 |  |  | n.a. | n.a. | n.a.
全氟辛烷磺酸及其相关物质[29][31]
全氟辛烷磺酸和磺酸盐 | PFOS | 1763-23-1等 | 25 | 25 [13] | 25
全氟辛烷磺酰胺 | PFOSA | 754-91-6 | 250 | 1000 | 25
全氟辛烷磺酰氟 | PFOSF/ POSF | 307-35-7 | 250 | 1000 | 25
N-甲基全氟辛烷磺酰胺 | N-Me-FOSA | 31506-32-8 | 250 | 1000 | 25
N-乙基全氟辛烷磺酰胺 | N-Et-FOSA | 4151-50-2 | 250 | 1000 | 25
N-甲基全氟辛烷磺酰胺乙醇 | N-Me-FOSE | 24448-09-7 | 250 | 1000 | 25
N-乙基全氟辛烷磺酰胺乙醇 | N-Et-FOSE | 1691-99-2 | 250 | 1000 | 25
全氟辛烷磺酸及相关物质总量 |  |  | n.a. | n.a. | n.a.
全氟己酸及其盐
全氟己酸及其盐 | PFHxA | 307-24-4等 | 25 | 25 [13] | 25
全氟己酸相关物质[33]
1H,1H,2H,2H-全氟辛基丙烯酸酯 | 6:2 FTA | 17527-29-6 | 250 | 250 [13] | 25
1H,1H,2H,2H-全氟辛烷磺酸及其盐 | 6:2 FTS | 27619-97-2等 | 250 | 250 [13] | 25
1H,1H,2H,2H-全氟-1-辛醇 | 6:2 FTOH | 647-42-7 | 250 | 1000 | 25
全氟己酸相关物质总量 |  |  | n.a. | n.a. | n.a.
全氟己烷磺酸及其盐
全氟己烷磺酸及其盐 | PFHxS | 355-46-4等 | 25 | 25 [13] | 25
全氟己烷磺酸相关物质[29]
N-甲基全氟-1-己磺酰胺 | N-Me-FHxSA | 68259-15-4 | 250 | 1000 | 25
全氟己烷磺酰胺 | PFHxSA | 41997-13-1 | 250 | 1000 | 25
全氟己烷磺酸相关物质总量 |  |  | n.a. | n.a. | n.a.
部分氟化羧酸/磺酸
2,3,3,3-四氟-2-（七氟丙氧基）丙酸、其盐类及其酰卤 | HFPO-DA | 13252-13-6等 | 250 | 250 [13] | 25
其他全氟和多氟烷基类物质
全氟丁烷磺酸及其盐 | PFBS | 375-73-5， 59933-66-3等 | 250 | 250 [13] | 25
全氟庚烷磺酸及其盐 | PFHpS | 375-92-8等 | 250 | 250 [13] | 25
7H-全氟庚酸及其盐 | 7HPFHpA | 1546-95-8等 | 250 | 250 [13] | 25
1H,1H,2H,2H-全氟-1-己醇 | 4:2 FTOH | 2043-47-2 | 250 | 250 [13] | 25
全氟十五烷酸及相关物质 |  | 141074-63-7 | 250 | 250 [13] | 25
全氟十六烷酸及相关物质 |  | 67905-19-5 | 250 | 250 [13] | 25
全氟十八烷酸及相关物质 |  | 16517-11-6 | 250 | 250 [13] | 25
所有全氟和多氟烷基类物质总量 |  |  | 250 | 1000 | 250
氟含量[mg/kg]
总氟(TF)[34] |  |  | 100 [35] | 500 | 50
紫外线稳定剂[mg/kg]
2-苯并三唑-2-基-4,6-二叔丁基苯酚 | UV 320 | 3846-71-7 | 100 | 500 | 100
苯三唑 | UV 326 | 3896-11-5 | 100 | 500 | 100
2,4-二叔丁基-6-(5-氯苯并三唑-2-基)苯酚 | UV 327 | 3864-99-1 | 100 | 500 | 100
2-(2H-苯并三唑-2-基)-4,6-二叔戊基苯酚 | UV 328 | 25973-55-1 | 1 | 1 [13] | 1
2-(2H-苯并三唑-2-基)-4-(1,1,3,3-四甲基丁基)苯酚 | UV 329 | 3147-75-9 | 100 | 500 | 100
2-(2H-苯并三唑-2-基)-4-(叔丁基)-6-(仲丁基)苯酚 | UV 350 | 36437-37-3 | 100 | 500 | 100
氯化石蜡[mg/kg]
短链氯化石蜡(C10-C13) | SCCP | 85535-84-8 | 50 | 250 | 50
中链氯化石蜡(C14-C17) | MCCP | 85535-85-9, 198840-65-2, 1372804-76-6 | 50 | 250 | 50
总量 |  |  | 50 | 250 | 50
硅氧烷[mg/kg]
八甲基环四硅氧烷 | D4 | 556-67-2 | 1000 | 1000 [13] | 1000
十甲基环五硅氧烷 | D5 | 541-02-6 | 1000 | 1000 [13] | 1000
十二甲基环六硅氧烷 | D6 | 540-97-6 | 1000 | 1000 [13] | 1000
八甲基三硅氧烷 | L3 | 107-51-7 | 1000 | 1000 [13] | 1000
十甲基四硅氧烷 | L4 | 141-62-8 | 1000 | 1000 [13] | 1000
1,1,1,3,5,5,5-七甲基-3-[(三甲基硅基)氧基]三硅氧烷 |  | 17928-28-8 | 1000 | 1000 [13] | 1000
工艺防腐剂[mg/kg]
4-氯-3-甲基苯酚[36] | CMK/CMC | 59-50-7 | 2500 | 12500 | 150
2-辛基-4-异噻唑啉-3-酮[36] | OIT | 26530-20-1 | 500 | 2500 | 50
2-苯基苯酚[38] | OPP | 90-43-7 | 100 | 500 | 10
2-(硫氰酸甲基巯基)苯并噻唑[36] | TCMTB | 21564-17-0 | 2500 | 12500 | 250
亚硝胺和亚硝基物质[mg/kg][xz]
N-硝基联苄基胺 | NDBzA | 5336-53-8 | n.a. | n.a. | n.a.
N-亚硝基二丁胺 | NDBA | 924-16-3 | n.a. | n.a. | n.a.
N-二乙醇亚硝胺 | NDELA | 1116-54-7 | n.a. | n.a. | n.a.
N-二乙基亚硝胺 | NDEA | 55-18-5 | n.a. | n.a. | n.a.
N-亚硝基二异丁胺 | NDiBA | 997-95-5 | n.a. | n.a. | n.a.
N-亚硝基二异壬胺 | NDiNA | 1207995-62-7 | n.a. | n.a. | n.a.
N-亚硝基二异丙胺 | NDiPA | 601-77-4 | n.a. | n.a. | n.a.
N-亚硝基二甲胺 | NDMA | 62-75-9 | n.a. | n.a. | n.a.
N-亚硝基二丙胺 | NDPA | 621-64-7 | n.a. | n.a. | n.a.
N-亚硝基甲基乙胺 | NMEA | 10595-95-6 | n.a. | n.a. | n.a.
N-亚硝基吗啉 | NMOR | 59-89-2 | n.a. | n.a. | n.a.
N-亚硝基-N-乙基苯胺 | NEPhA | 612-64-6 | n.a. | n.a. | n.a.
N-亚硝基-N-甲基苯胺 | NMPhA | 614-00-6 | n.a. | n.a. | n.a.
N-亚硝基哌啶 | NPIP | 100-75-4 | n.a. | n.a. | n.a.
N-亚硝基吡咯烷 | NPYR | 930-55-2 | n.a. | n.a. | n.a.
亚硝化后总量 |  |  | n.a. | n.a. | n.a.
氯化溶剂[mg/kg]*
二氯甲烷 |  | 75-09-2 | 5 | 25 | 1
1,1-二氯乙烷 |  | 75-34-3 | 10 | 50 | 1
1,2-二氯乙烷 |  | 107-06-2 | 5 | 25 | 1
1,1-二氯乙烯 |  | 75-35-4 | 10 | 50 | 1
1,2-二氯乙烯 |  | 540-59-0, 156-59-2, 156-60-5 | 10 | 50 | 1
1,1,1-三氯乙烷 |  | 71-55-6 | 10 | 50 | 1
1,1,2-三氯乙烷 |  | 79-00-5 | 10 | 50 | 1
三氯乙烯 |  | 79-01-6 | 10 | 50 | 1
三氯甲烷（氯仿） |  | 67-66-3 | 10 | 50 | 1
1,1,1,2-四氯乙烷 |  | 630-20-6 | 10 | 50 | 1
1,1,2,2-四氯乙烷 |  | 79-34-5 | 10 | 50 | 1
四(全)氯乙烯 |  | 127-18-4 | 5 | 25 | 1
四氯化碳 |  | 56-23-5 | 10 | 50 | 1
五氯乙烷 |  | 76-01-7 | 10 | 50 | 1
总量 |  |  | 50 | 250 | 5
甲酚[mg/kg]
邻甲酚 |  | 95-48-7 | 100 | 500 | 10
间甲酚 |  | 108-39-4 | 100 | 500 | 10
对甲酚 |  | 106-44-5 | 100 | 500 | 10
其他挥发性有机物(VOC)和二醇类[mg/kg][39]*
苯乙酮 |  | 98-86-2 | 100 | 500 | 10
苯 |  | 71-43-2 | 10 | 50 | 1
二乙二醇二甲醚 |  | 111-96-6 | 50 | 250 | 10
二硫化碳 | CS2 | 75-15-0 | 100 | 500 | 10
乙二醇二乙醚 |  | 629-14-1 | 100 | 500 | 10
1,4-二恶烷 |  | 123-91-1 | 100 | 500 | 10
环已酮 |  | 108-94-1 | 100 | 500 | 10
2-乙氧基乙醇 |  | 110-80-5 | 50 | 250 | 10
乙二醇乙醚醋酸酯 |  | 111-15-9 | 50 | 250 | 10
乙基苯 |  | 100-41-4 | 100 | 500 | 10
乙二醇二甲醚 |  | 110-71-4 | 50 | 250 | 10
甲基乙基酮 |  | 78-93-3 | 100 [40] | 500 [40] | 10 [40]
2-甲氧基-1-丙醇 |  | 1589-47-5 | 50 | 250 | 10
2-甲氧基乙醇 |  | 109-86-4 | 50 | 250 | 10
2-甲氧基乙酸乙酯 |  | 110-49-6 | 50 | 250 | 10
丙二醇甲醚醋酸酯 |  | 70657-70-4 | 50 | 250 | 10
2-苯基-2-丙醇 |  | 617-94-7 | 100 | 500 | 10
苯乙烯 |  | 100-42-5 | 100 | 500 | 10
甲苯 |  | 108-88-3 | 100 | 500 | 10
1,2,3-三氯丙烷 |  | 96-18-4 | 100 | 500 | 10
三乙二醇二甲醚 |  | 112-49-2 | 50 | 250 | 10
氯乙烯 |  | 75-01-4 | 10 | 50 | 1
二甲苯 |  | 95-47-6, 108-38-3, 106-42-3, 1330-20-7 | 100 | 500 | 10
其他残余化学物[mg/kg]
乙酰苯吖嗪 |  | 729-43-1 | 500 | 2500 | 50
羟乙基乙二胺 | AEEA | 111-41-1 | 100 | 500 | 100
偶氮二甲酰胺 | ADCA | 123-77-3 | 1000 | 1000 [13] | 1000
双-(α,α-二甲基苄基)-过氧化物 |  | 80-43-3 | 1000 | 1000 [13] | 1000
双(4-氯苯基)砜 | DCDPS | 80-07-9 | 1000 | 1000 [13] | 1000
得克隆 |  | 13560-89-9, 135821-03-3 135821-74-8 | 1000 | 1000 [13] | 1000
富马酸二甲酯 | DMFu | 624-49-7 | 1 | 5 | 0.1
二苯基(2,4,6-三甲基苯甲酰基)氧化膦 | TPO | 75980-60-8 | 1000 | 1000 [13] | 1000
1,1'-(乙烷-1,2-二基)双[五溴苯] | DBDPE | 84852-53-9 | 1000 | 1000 [13] | 1000
戊二醛[41] | GA | 111-30-8 | 1000 | 1000 [13] | 1000
三聚氰胺 |  | 108-78-1 | 1000 | 1000 [13] | 1000
2-巯基苯并噻唑 | 2-MBT | 149-30-4 | 1000 | 5000 | 1000
正己烷 |  | 110-54-3 | 1000 | 1000 [13] | 100
N-(羟甲基)丙烯酰胺 |  | 924-42-5 | 1000 | 1000 [13] | 1000
过硼酸、钠盐和锌盐[42] |  | 多种 | 1000 | 1000 [13] | 1000
苯酚 |  | 108-95-2 | 100 | 500 | 20
喹啉 |  | 91-22-5 | 250 | 1250 | 50
间苯二酚 |  | 108-46-3 | 1000 | 1000 | 1000
二氧化硅 |  | 多种 | 不含有可吸入颗粒物[19] | 不含有可吸入颗粒物[19] | 不含有可吸入颗粒物[19]
硫脲 |  | 62-56-6 | 1000 | 5000 | 1000
磷酸三苯酯 | TPP | 115-86-6 | 1000 | 1000 [13] | 500
乙烯基三（2-甲氧基乙氧基）硅烷 |  | 1067-53-4 | 1000 | 1000 [13] | 1000
三(4-壬基苯基)亚磷酸酯(TNPP)，含有≥0.1% 4-壬基酚（支链和直链） | TNPP | 多种 | 1000 | 5000 | 1000
丙烯腈 |  | 107-13-1 | u.o. | u.o. | u.o.
2-丁酮肟 |  | 96-29-7 | u.o. | u.o. | u.o.
2,4,6-三叔丁基苯酚 |  | 732-26-3 | u.o. | u.o. | u.o.
乙酸乙烯酯 |  | 108-05-4 | u.o. | u.o. | u.o.
可挥发物释放量[mg/m³][43]
芳香烃 |  | 多种 | n.a. | n.a. | n.a.
丁二烯 |  | 106-99-0 | u.o. | u.o. | u.o.
甲醛[44] |  | 50-00-0 | n.a. | n.a. | n.a.
有机挥发物 |  | 多种 | n.a. | n.a. | n.a.
4-苯基环己烯 |  | 4994-16-5 | u.o. | u.o. | u.o.
苯乙烯 |  | 100-42-5 | n.a. | n.a. | n.a.
甲苯 |  | 108-88-3 | n.a. | n.a. | n.a.
氯乙烯 |  | 75-01-4 | u.o. | u.o. | u.o.
4-乙烯基环己烯 |  | 100-40-3 | u.o. | u.o. | u.o.
色牢度（沾色）[45]
耐水 |  |  | n.a. | n.a. | n.a.
耐酸性汗液 |  |  | n.a. | n.a. | n.a.
耐碱性汗液 |  |  | n.a. | n.a. | n.a.
耐干摩擦[46][47] |  |  | n.a. | n.a. | n.a.
使用面的耐湿摩擦 |  |  | n.a. | n.a. | n.a.
磨砂皮、绒面革及肉面的耐湿摩擦 |  |  | n.a. | n.a. | n.a.
耐唾液和汗液 |  |  | n.a. | n.a. | n.a.
气味测定
总体[48] |  |  | n.a. | n.a. | n.a.
SNV 195 651（经修正）[43] |  |  | n.a. | n.a. | n.a.
禁用纤维
石棉纤维 |  |  | n.a. | n.a. | n.a.
可释放的合成闪粉 |  |  | n.a. | n.a. | n.a.
合成闪粉 |  |  | n.a. | n.a. | n.a.
H短语
H340 |  |  | n.i.u. | n.i.u. | n.i.u.
H341 |  |  | n.i.u. | n.i.u. | n.i.u.
H350 |  |  | n.i.u. | n.i.u. | n.i.u.
H351 |  |  | n.i.u. | n.i.u. | n.i.u.
H360 |  |  | n.i.u. | n.i.u. | n.i.u.
H361 |  |  | n.i.u. | n.i.u. | n.i.u.
H400 |  |  | u.o. | u.o. | u.o.
H410 |  |  | u.o. | u.o. | u.o.
H411 |  |  | u.o. | u.o. | u.o.
H413 |  |  | u.o. | u.o. | u.o.
H420 |  |  | u.o. | u.o. | u.o.

## LEATHER STANDARD
版本01.2026 - 2026年3月3日 |  |  | OEKO-TEX® LEATHER STANDARD
版本01.2026 - 2026年3月3日
|  |  | I | II | III | IV
| 缩写 | CAS号 | 婴幼儿 | 直接接触皮肤 | 非直接接触皮肤 | 装饰材料
pH值[1]
pH |  |  | 3.5 - 7.5 | 3.5 - 7.5 | 3.5 - 7.5 | 3.5 - 7.5
甲醛[mg/kg]
游离和可部分释放 |  | 50-00-0 | 10 | 75 | 75 | 300
可萃取的重金属[mg/kg]
锑 | Sb | 7440-36-0等 | 30 | 30 | 30 | n.a.
砷 | As | 7440-38-2等 | 0.2 | 1 | 1 | 1
钡 | Ba | 7440-39-3等 | 1000 | 1000 | 1000 | 1000
镉 | Cd | 7440-43-9等 | 0.1 | 0.1 | 0.1 | 0.1
钴 | Co | 7440-48-4等 | 1 | 4 | 4 | 4
铬 | Cr | 7440-47-3等 | 2 | 200 | 200 | 200
铬(六价) [3] | Cr VI | 18540-29-9 | 3 | 3 | 3 | 3
铜 | Cu | 7440-50-8等 | 25 | 25 | 25 | 25
汞 | Hg | 7439-97-6等 | 0.02 | 0.02 | 0.02 | 0.02
锰 | Mn | 7439-96-5等 | n.a. | n.a. | n.a. | n.a.
镍[5] | Ni | 7440-02-0等 | 1 [6] | 4 [7] | 4 [7] | 4 [7]
铅 | Pb | 7439-92-1等 | 0.2 | 1 [8] | 1 [8] | 1 [8]
硒 | Se | 7782-49-2等 | 100 | 100 | 100 | 100
锌 | Zn | 7440-66-6等 | n.a. | n.a. | n.a. | n.a.
重金属总含量[mg/kg]
锑 | Sb | 7440-36-0等 | n.a. | n.a. | n.a. | n.a.
砷 | As | 7440-38-2等 | 100 | 100 | 100 | 100
钡 | Ba | 7440-39-3等 | n.a. | n.a. | n.a. | n.a.
镉 | Cd | 7440-43-9等 | 40 | 40 | 40 | 40
钴 | Co | 7440-48-4等 | n.a. | n.a. | n.a. | n.a.
铬[11] | Cr | 7440-47-3等 | n.a. | n.a. | n.a. | n.a.
铬(六价) | Cr VI | 18540-29-9 | n.a. | n.a. | n.a. | n.a.
铜 | Cu | 7440-50-8等 | n.a. | n.a. | n.a. | n.a.
铁 | Fe | 7439-89-6等 | n.a. | n.a. | n.a. | n.a.
汞 | Hg | 7439-97-6等 | 0.5 | 0.5 | 0.5 | 0.5
锰 | Mn | 7439-96-5等 | n.a. | n.a. | n.a. | n.a.
镍[5] | Ni | 7440-02-0等 | n.a. | n.a. | n.a. | n.a.
铅 | Pb | 7439-92-1等 | 90 | 90 | 90 | 90
金属材料用铅 | Pb | 7439-92-1等 | n.a. | n.a. | n.a. | n.a.
塑料、涂层用铅 | Pb | 7439-92-1等 | n.a. | n.a. | n.a. | n.a.
硒 | Se | 7782-49-2等 | n.a. | n.a. | n.a. | n.a.
银 | Ag | 7440-22-4等 | n.a. | n.a. | n.a. | n.a.
锡 | Sn | 7440-31-5等 | n.a. | n.a. | n.a. | n.a.
锌 | Zn | 7440-66-6等 | n.a. | n.a. | n.a. | n.a.
杀虫剂[mg/kg]
甲氧氯 |  | 72-43-5等 | 0.01 | 0.01 | 0.01 | 0.01
2,4,5-涕 |  | 93-76-5 | 0.5 | 1 | 1 | 1
2,4-滴 |  | 94-75-7 | 0.5 | 1 | 1 | 1
啶虫脒 |  | 135410-20-7, 160430-64-8 | 0.5 | 1 | 1 | 1
涕灭威 |  | 116-06-3 | 0.5 | 1 | 1 | 1
艾氏剂 |  | 309-00-2 | 0.5 | 1 | 1 | 1
顺式氯氰菊酯 |  | 67375-30-8 | 0.5 | 1 | 1 | 1
益棉磷/乙基谷硫磷 |  | 2642-71-9 | 0.5 | 1 | 1 | 1
保棉磷/谷硫磷 |  | 86-50-0 | 0.5 | 1 | 1 | 1
乙基溴硫磷 |  | 4824-78-6 | 0.5 | 1 | 1 | 1
敌菌丹 |  | 2425-06-1 | 0.5 | 1 | 1 | 1
甲萘威 |  | 63-25-2 | 0.5 | 1 | 1 | 1
多菌灵 |  | 10605-21-7 | 0.5 | 1 | 1 | 1
乙酯杀螨醇 |  | 510-15-6 | 0.5 | 1 | 1 | 1
氯丹 |  | 57-74-9 | 0.5 | 1 | 1 | 1
克死蟎 |  | 6164-98-3 | 0.5 | 1 | 1 | 1
毒虫畏 |  | 470-90-6 | 0.5 | 1 | 1 | 1
百菌清 |  | 1897-45-6 | 0.5 | 1 | 1 | 1
可尼丁 |  | 210880-92-5 | 0.5 | 1 | 1 | 1
香豆磷/蝇毒磷 |  | 56-72-4 | 0.5 | 1 | 1 | 1
氟氯氰菊酯 |  | 68359-37-5 | 0.5 | 1 | 1 | 1
λ-氯氟氰菊酯 |  | 91465-08-6 | 0.5 | 1 | 1 | 1
氯氰菊酯 |  | 52315-07-8 | 0.5 | 1 | 1 | 1
脱叶膦 |  | 78-48-8 | 0.5 | 1 | 1 | 1
溴氰菊酯 |  | 52918-63-5 | 0.5 | 1 | 1 | 1
米托坦 |  | 53-19-0, 72-54-8 | 0.5 | 1 | 1 | 1
滴滴伊 |  | 3424-82-6, 72-55-9 | 0.5 | 1 | 1 | 1
滴滴涕 |  | 50-29-3, 789-02-6 | 0.5 | 1 | 1 | 1
二嗪农 |  | 333-41-5 | 0.5 | 1 | 1 | 1
双氯酚 |  | 97-23-4 | 0.5 | 1 | 1 | 1
苯氟磺胺（抑菌灵） |  | 1085-98-9 | 0.5 | 1 | 1 | 1
三氯杀螨醇 |  | 115-32-2 | 0.5 | 1 | 1 | 1
2,4-滴丙酸 |  | 120-36-5 | 0.5 | 1 | 1 | 1
白治磷 |  | 141-66-2 | 0.5 | 1 | 1 | 1
狄氏剂 |  | 60-57-1 | 0.5 | 1 | 1 | 1
乐果 |  | 60-51-5 | 0.5 | 1 | 1 | 1
地乐酚，及其盐和醋酸盐 |  | 88-85-7等 | 0.5 | 1 | 1 | 1
呋虫胺 |  | 165252-70-0 | 0.5 | 1 | 1 | 1
DTTB |  | 63405-99-2 | 0.5 | 1 | 1 | 1
硫丹 |  | 115-29-7 | 0.5 | 1 | 1 | 1
硫丹, α- |  | 959-98-8 | 0.5 | 1 | 1 | 1
硫丹, β- |  | 33213-65-9 | 0.5 | 1 | 1 | 1
异狄氏剂 |  | 72-20-8 | 0.5 | 1 | 1 | 1
高效氰戊菊酯 |  | 66230-04-4 | 0.5 | 1 | 1 | 1
氰戊菊酯 |  | 51630-58-1 | 0.5 | 1 | 1 | 1
七氯 |  | 76-44-8 | 0.5 | 1 | 1 | 1
环氧七氯 |  | 1024-57-3, 28044-83-9 | 0.5 | 1 | 1 | 1
六氯苯 |  | 118-74-1 | 0.5 | 1 | 1 | 1
α-六六六 |  | 319-84-6 | 0.5 | 1 | 1 | 1
β-六六六 |  | 319-85-7 | 0.5 | 1 | 1 | 1
δ-六六六 |  | 319-86-8 | 0.5 | 1 | 1 | 1
吡虫啉 |  | 105827-78-9, 138261-41-3 | 0.5 | 1 | 1 | 1
异艾氏剂 |  | 465-73-6 | 0.5 | 1 | 1 | 1
克来范 |  | 4234-79-1 | 0.5 | 1 | 1 | 1
十氯酮 |  | 143-50-0 | 0.5 | 1 | 1 | 1
林丹 |  | 58-89-9 | 0.5 | 1 | 1 | 1
马拉硫磷 |  | 121-75-5 | 0.5 | 1 | 1 | 1
2-甲-4-氯(苯氧)乙酸 |  | 94-74-6 | 0.5 | 1 | 1 | 1
2-甲-4-氯(苯氧)丁酸 |  | 94-81-5 | 0.5 | 1 | 1 | 1
2-甲-4-氯(苯氧)丙酸 |  | 93-65-2 | 0.5 | 1 | 1 | 1
甲胺磷 |  | 10265-92-6 | 0.5 | 1 | 1 | 1
灭蚁灵 |  | 2385-85-5 | 0.5 | 1 | 1 | 1
久效磷 |  | 6923-22-4 | 0.5 | 1 | 1 | 1
烯啶虫胺 |  | 150824-47-8, 120738-89-8 | 0.5 | 1 | 1 | 1
对硫磷 |  | 56-38-2 | 0.5 | 1 | 1 | 1
甲基对硫磷 |  | 298-00-0 | 0.5 | 1 | 1 | 1
五氯甲氧基苯 |  | 1825-21-4 | 0.5 | 1 | 1 | 1
乙滴涕 |  | 72-56-0 | 0.5 | 1 | 1 | 1
速灭磷/磷君 |  | 7786-34-7 | 0.5 | 1 | 1 | 1
膦胺 |  | 13171-21-6 | 0.5 | 1 | 1 | 1
烯虫磷/胺丙畏 |  | 31218-83-4 | 0.5 | 1 | 1 | 1
丙溴磷 |  | 41198-08-7 | 0.5 | 1 | 1 | 1
氟硅菊酯 |  | 105024-66-6 | 0.5 | 1 | 1 | 1
毒杀芬 |  | 8001-50-1 | 0.5 | 1 | 1 | 1
喹硫磷 |  | 13593-03-8 | 0.5 | 1 | 1 | 1
碳氯灵 |  | 297-78-9 | 0.5 | 1 | 1 | 1
噻虫啉 |  | 111988-49-9 | 0.5 | 1 | 1 | 1
噻虫嗪 |  | 153719-23-4 | 0.5 | 1 | 1 | 1
对甲抑菌灵 |  | 731-27-1 | 0.5 | 1 | 1 | 1
毒杀芬 |  | 8001-35-2 | 0.5 | 1 | 1 | 1
三唑磷 |  | 24017-47-8 | 0.5 | 1 | 1 | 1
氟乐灵 |  | 1582-09-8 | 0.5 | 1 | 1 | 1
以上杀虫剂总量 |  |  | 0.5 | 1 | 1 | 1
草甘膦及其盐 （例如草甘膦异丙胺盐、钾盐、铵盐） |  | 1071-83-6， 38641-94-0， 70901-12-1， 40465-66-5等 | n.a. | n.a. | n.a. | n.a.
阿特拉津 |  | 1912-24-9 | u.o. | u.o. | u.o. | u.o.
恶虫威 |  | 22781-23-3 | u.o. | u.o. | u.o. | u.o.
联苯菊酯 |  | 82657-04-3 | u.o. | u.o. | u.o. | u.o.
生物苄呋菊酯（苄呋菊酯） |  | 28434-01-7 | u.o. | u.o. | u.o. | u.o.
噻嗪酮 |  | 69327-76-0 | u.o. | u.o. | u.o. | u.o.
敌菌丹 |  | 2425-06-1 | u.o. | u.o. | u.o. | u.o.
丁硫克百威 |  | 55285-14-8 | u.o. | u.o. | u.o. | u.o.
虫螨腈 |  | 122453-73-0 | u.o. | u.o. | u.o. | u.o.
氟啶脲 |  | 71422-67-8 | u.o. | u.o. | u.o. | u.o.
乙基毒死蜱 |  | 2921-88-2 | u.o. | u.o. | u.o. | u.o.
甲基毒死蜱 |  | 5598-13-0 | u.o. | u.o. | u.o. | u.o.
烯草酮 |  | 99129-21-2 | u.o. | u.o. | u.o. | u.o.
环丙酸酰胺 |  | 113136-77-9 | u.o. | u.o. | u.o. | u.o.
丁醚脲 |  | 80060-09-9 | u.o. | u.o. | u.o. | u.o.
除线磷 |  | 97-17-6 | u.o. | u.o. | u.o. | u.o.
敌敌畏 |  | 62-73-7 | u.o. | u.o. | u.o. | u.o.
除虫脲 |  | 35367-38-5 | u.o. | u.o. | u.o. | u.o.
敌草隆 |  | 330-54-1 | u.o. | u.o. | u.o. | u.o.
右旋烯炔菊酯 |  | 54406-48-3 | u.o. | u.o. | u.o. | u.o.
硫丹硫酸酯 |  | 1031-07-8 | u.o. | u.o. | u.o. | u.o.
乙硫磷 |  | 563-12-2 | u.o. | u.o. | u.o. | u.o.
皮蝇磷 |  | 299-84-3 | u.o. | u.o. | u.o. | u.o.
杀螟硫磷 |  | 122-14-5 | u.o. | u.o. | u.o. | u.o.
甲氰菊酯 |  | 39515-41-8 | u.o. | u.o. | u.o. | u.o.
倍硫磷 |  | 55-38-9 | u.o. | u.o. | u.o. | u.o.
氟虫腈 |  | 120068-37-3 | u.o. | u.o. | u.o. | u.o.
氟氯苯菊酯 |  | 69770-45-2 | u.o. | u.o. | u.o. | u.o.
虱螨脲 |  | 103055-07-8 | u.o. | u.o. | u.o. | u.o.
威百亩 |  | 137-42-8 | u.o. | u.o. | u.o. | u.o.
灭多威 |  | 16752-77-5 | u.o. | u.o. | u.o. | u.o.
异丙甲草胺 |  | 51218-45-2 | u.o. | u.o. | u.o. | u.o.
二甲戊灵 |  | 40487-42-1 | u.o. | u.o. | u.o. | u.o.
亚胺硫磷 |  | 732-11-6 | u.o. | u.o. | u.o. | u.o.
辛硫磷/肟硫磷 |  | 14816-18-3 | u.o. | u.o. | u.o. | u.o.
乙基嘧啶磷 |  | 23505-41-1 | u.o. | u.o. | u.o. | u.o.
甲基嘧啶磷 |  | 29232-93-7 | u.o. | u.o. | u.o. | u.o.
扑草净 |  | 83653-07-0 | u.o. | u.o. | u.o. | u.o.
吡蚜酮 |  | 123312-89-0 | u.o. | u.o. | u.o. | u.o.
除虫菊 |  | 8003-34-7 | u.o. | u.o. | u.o. | u.o.
五氯硝基苯 |  | 82-68-8 | u.o. | u.o. | u.o. | u.o.
氟苯脲 |  | 83121-18-0 | u.o. | u.o. | u.o. | u.o.
杀虫畏 |  | 961-11-5 | u.o. | u.o. | u.o. | u.o.
噻苯隆 |  | 51707-55-2 | u.o. | u.o. | u.o. | u.o.
灭多威 |  | 59669-26-0 | u.o. | u.o. | u.o. | u.o.
甲基立枯磷 |  | 57018-04-9 | u.o. | u.o. | u.o. | u.o.
四氟苯菊酯 |  | 118712-89-3 | u.o. | u.o. | u.o. | u.o.
三氟啶磺隆钠 |  | 199119-58-9 | u.o. | u.o. | u.o. | u.o.
杀虫隆 |  | 64628-44-0 | u.o. | u.o. | u.o. | u.o.
氯化苯酚[mg/kg]
2-氯苯酚 |  | 95-57-8 | 2 | 2 | 2 | 2
3-氯苯酚 |  | 108-43-0 | 2 | 2 | 2 | 2
4-氯苯酚 |  | 106-48-9 | 2 | 2 | 2 | 2
一氯苯酚总量 | MCP |  | 2 | 2 | 2 | 2
2,3-二氯苯酚 |  | 576-24-9 | 1 | 1 | 1 | 1
2,4-二氯苯酚 |  | 120-83-2 | 1 | 1 | 1 | 1
2,5-二氯苯酚 |  | 583-78-8 | 1 | 1 | 1 | 1
2,6-二氯苯酚 |  | 87-65-0 | 1 | 1 | 1 | 1
3,4-二氯苯酚 |  | 95-77-2 | 1 | 1 | 1 | 1
3,5-二氯苯酚 |  | 591-35-5 | 1 | 1 | 1 | 1
二氯苯酚总量 | DCP |  | 1 | 1 | 1 | 1
2,3,4-三氯苯酚 |  | 15950-66-0 | 0.5 | 1 | 1 | 1
2,3,5-三氯苯酚 |  | 933-78-8 | 0.5 | 1 | 1 | 1
2,3,6-三氯苯酚 |  | 933-75-5 | 0.5 | 1 | 1 | 1
2,4,5-三氯苯酚 |  | 95-95-4 | 0.5 | 1 | 1 | 1
2,4,6-三氯苯酚 |  | 88-06-2 | 0.5 | 1 | 1 | 1
3,4,5-三氯苯酚 |  | 609-19-8 | 0.5 | 1 | 1 | 1
三氯苯酚总量 | TrCP |  | 0.5 | 1 | 1 | 1
2,3,4,5-四氯苯酚 |  | 4901-51-3 | 0.5 | 0.5 | 0.5 | 0.5
2,3,4,6-四氯苯酚 |  | 58-90-2 | 0.5 | 0.5 | 0.5 | 0.5
2,3,5,6-四氯苯酚 |  | 935-95-5 | 0.5 | 0.5 | 0.5 | 0.5
四氯苯酚总量 | TeCP |  | 0.5 | 0.5 | 0.5 | 0.5
五氯苯酚(PCP) | PCP | 87-86-5 | 0.3 | 0.5 | 0.5 | 0.5
增塑剂/邻苯二甲酸酯[mg/kg]
邻苯二甲酸丁基苄酯 | BBP | 85-68-7 | 500 | 500 | 500 | 1000
邻苯二甲酸二甲酯 | DMP | 131-11-3 | 500 | 500 | 500 | 1000
邻苯二甲酸二乙酯 | DEP | 84-66-2 | 500 | 500 | 500 | 1000
邻苯二甲酸二丁酯 | DBP | 84-74-2 | 500 | 500 | 500 | 1000
邻苯二甲酸二(2-甲氧基乙基)酯 | DMEP | 117-82-8 | 500 | 500 | 500 | 1000
邻苯二甲酸二(2-乙基己基)酯 | DEHP | 117-81-7 | 500 | 500 | 500 | 1000
邻苯二甲酸二(C6-8支链)烷基酯（富C7） | DIHP | 71888-89-6 | 500 | 500 | 500 | 1000
邻苯二甲酸二(C7-11支链与直链)烷基酯 | DHNUP | 68515-42-4 | 500 | 500 | 500 | 1000
邻苯二甲酸二环己酯 | DCHP | 84-61-7 | 500 | 500 | 500 | 1000
邻苯二甲酸二己酯（支链与直链） | DHxP | 68515-50-4 | 500 | 500 | 500 | 1000
邻苯二甲酸二异丁酯 | DIBP | 84-69-5 | 500 | 500 | 500 | 1000
邻苯二甲酸二异己酯 | DIHxP | 71850-09-4 | 500 | 500 | 500 | 1000
邻苯二甲酸二异辛酯 | DIOP | 27554-26-3 | 500 | 500 | 500 | 1000
邻苯二甲酸二异壬酯 | DINP | 28553-12-0, 68515-48-0 | 500 | 500 | 500 | n.a.
邻苯二甲酸二异癸酯 | DIDP | 26761-40-0, 68515-49-1 | 500 | 500 | 500 | 1000
邻苯二甲酸二丙酯 | DPrP | 131-16-8 | 500 | 500 | 500 | 1000
邻苯二甲酸二己酯 | DHP | 84-75-3 | 500 | 500 | 500 | 1000
邻苯二甲酸二正辛酯 | DNOP | 117-84-0 | 500 | 500 | 500 | 1000
邻苯二甲酸二壬酯 | DNP | 84-76-4 | 500 | 500 | 500 | 1000
邻苯二甲酸二戊酯（正-、异-或其混合） | DPP | 131-18-0, 605-50-5, 776297-69-9, 84777-06-0 | 500 | 500 | 500 | 1000
邻苯二甲酸二(C6-10)烷基酯 |  | 68515-51-5 | 500 | 500 | 500 | 1000
(癸基，己基，辛基)酯与1,2-苯二甲酸的复合物 |  | 68648-93-1 | 500 | 500 | 500 | 1000
总量 |  |  | 500 | 500 | 500 | n.a.
不含DINP总量 |  |  | n.a. | n.a. | n.a. | 1000
有机锡化合物[mg/kg]
一甲基锡 | MMT | 多种 | 1 | 2 | 2 | 2
一丁基锡 | MBT | 多种 | 1 | 2 | 2 | 2
一苯基锡 | MPhT | 多种 | 1 | 2 | 2 | 2
一辛基锡 | MOT | 多种 | 1 | 2 | 2 | 2
二甲基锡 | DMT | 多种 | 1 | 2 | 2 | 2
二丙基锡 | DPT | 多种 | 1 | 2 | 2 | 2
二丁基锡 | DBT | 多种 | 1 | 2 | 2 | 2
二苯基锡 | DPhT | 多种 | 1 | 2 | 2 | 2
二辛基锡 | DOT | 多种 | 1 | 2 | 2 | 2
三甲基锡 | TMT | 多种 | 1 | 2 | 2 | 2
三丙基锡 | TPT | 多种 | 1 | 2 | 2 | 2
三丁基锡 | TBT | 多种 | 0.5 | 1 | 1 | 1
三苯基锡 | TPhT | 多种 | 0.5 | 1 | 1 | 1
三辛基锡 | TOT | 多种 | 1 | 2 | 2 | 2
三环己基锡 | TCyHT | 多种 | 1 | 2 | 2 | 2
四乙基锡 | TeET | 多种 | 1 | 2 | 2 | 2
四丁基锡 | TeBT | 多种 | 1 | 2 | 2 | 2
四辛基锡 | TeOT | 多种 | 1 | 2 | 2 | 2
双酚[mg/kg]
双酚A（4,4'-亚异丙基二苯酚） | BPA | 80-05-7 | 10 | 10 | 10 | 10
双酚B（4,4'-（1-甲基丙基）双酚） | BPB | 77-40-7 | 800 | 800 | 800 | 800
双酚AF（4,4'-(六氟异亚丙基)双酚） | BPAF | 1478-61-1 | 800 | 800 | 800 | 800
双酚F（4,4'-二羟基二苯甲烷） | BPF | 620-92-8 | 800 | 800 | 800 | 800
双酚S（4,4′-二羟基二苯砜） | BPS | 80-09-1 | 800 [14] | 800 [14] | 800 [14] | 800 [14]
2,2'-亚甲基双(4-甲基-6-叔丁基苯酚) |  | 119-47-1 | 1000 | 1000 | 1000 | 1000
着色剂[mg/kg]
致敏物
C.I.分散蓝3 | C.I.61 505 | 2475-46-9 | 50 | 50 | 50 | 50
C.I.分散蓝7 | C.I.62 500 | 3179-90-6 | 50 | 50 | 50 | 50
C.I.分散蓝26 | C.I.63 305 | 3860-63-7 | 50 | 50 | 50 | 50
C.I.分散蓝35 |  | 12222-75-2 | 50 | 50 | 50 | 50
C.I.分散蓝102 | C.I.111 945 | 12222-97-8, 69766-79-6 | 50 | 50 | 50 | 50
C.I.分散蓝106 | C.I.111 935 | 12223-01-7, 68516-81-4 | 50 | 50 | 50 | 50
C.I.分散蓝124 | C.I.111 938 | 61951-51-7, 15141-18-1 | 50 | 50 | 50 | 50
C.I.分散棕1 | C.I.11 152 | 23355-64-8 | 50 | 50 | 50 | 50
C.I.分散橙1 | C.I.11 080 | 2581-69-3 | 50 | 50 | 50 | 50
C.I.分散橙3 | C.I.11 005 | 730-40-5 | 50 | 50 | 50 | 50
C.I.分散橙37、 C.I.分散橙59、 C.I.分散橙76 | C.I.11 132 | 51811-42-8, 13301-61-6, 12223-33-5 | 50 | 50 | 50 | 50
C.I.分散红1 | C.I.11 110 | 2872-52-8 | 50 | 50 | 50 | 50
C.I.分散红11 | C.I.62 015 | 2872-48-2 | 50 | 50 | 50 | 50
C.I.分散红17 | C.I.11 210 | 3179-89-3 | 50 | 50 | 50 | 50
C.I.分散黄1 | C.I.10 345 | 119-15-3 | 50 | 50 | 50 | 50
C.I.分散黄9 | C.I.10 375 | 6373-73-5 | 50 | 50 | 50 | 50
C.I.分散黄39 | C.I.480 095 | 12236-29-2 | 50 | 50 | 50 | 50
C.I.分散黄49 |  | 6858-49-7 | 50 | 50 | 50 | 50
致癌物
C.I.酸性红26 | C.I.16 150 | 3761-53-3 | 50 | 50 | 50 | 50
C.I.酸性红114 | C.I.23 635 | 6459-94-5 | 50 | 50 | 50 | 50
C.I.碱性蓝26 | C.I.44 045 | 2580-56-5 | 50 | 50 | 50 | 50
C.I.碱性红9 | C.I.42 500 | 569-61-9 | 50 | 50 | 50 | 50
C.I.碱性紫3 | C.I.42 555 | 548-62-9 | 50 | 50 | 50 | 50
C.I.碱性紫14 | C.I.42 510 | 632-99-5 | 50 | 50 | 50 | 50
C.I.直接黑38 | C.I.30 235 | 1937-37-7 | 50 | 50 | 50 | 50
C.I.直接蓝6 | C.I.22 610 | 2602-46-2 | 50 | 50 | 50 | 50
C.I.直接蓝15 | C.I.24 400 | 2429-74-5 | 50 | 50 | 50 | 50
C.I.直接棕95 | C.I.30 145 | 16071-86-6 | 50 | 50 | 50 | 50
C.I.直接红28 | C.I.22 120 | 573-58-0 | 50 | 50 | 50 | 50
C.I.分散蓝1 | C.I.64 500 | 2475-45-8 | 50 | 50 | 50 | 50
C.I.分散橙11 | C.I.60 700 | 82-28-0 | 50 | 50 | 50 | 50
C.I.分散黄3 | C.I.11 855 | 2832-40-8 | 50 | 50 | 50 | 50
C.I.颜料红104（钼铬酸铅红） | C.I.77 605 | 12656-85-8 | 50 | 50 | 50 | 50
C.I.颜料黄34（铬酸铅黄） | C.I.77 603 | 1344-37-2 | 50 | 50 | 50 | 50
C.I.溶剂蓝4，含≥0.1%米氏酮或米氏碱 | C.I.44 045:1 | 6786-83-0 | 50 | 50 | 50 | 50
C.I.溶剂黄1（4-氨基偶氮苯/苯胺黄） | C.I.11100 | 60-09-3 | 50 | 50 | 50 | 50
C.I.溶剂黄3（邻氨基偶氮甲苯/邻氨基偶氮甲苯酚） | C.I.11 160 | 97-56-3 | 50 | 50 | 50 | 50
4,4'-双（二甲氨基）-4''-（甲氨基）三苯甲醇（通过米氏酮和米氏碱测定） |  | 561-41-1 | n.a. | n.a. | n.a. | n.a.
其他
海军蓝（索引号611-070-00-2；EG号405-665-4） |  |  | n.i.u. | n.i.u. | n.i.u. | n.i.u.
C.I.酸性紫49 | C.I.42 640 | 1694-09-3 | n.a. | n.a. | n.a. | n.a.
C.I.碱性绿4 |  | 569-64-2, 10309-95-2, 129-73-7 | 50 | 50 | 50 | 50
C.I.碱性绿4（草酸盐） |  | 2437-29-8, 18015-76-4 | 50 | 50 | 50 | 50
C.I.碱性紫1 | C.I.42 535 | 8004-87-3 | n.a. | n.a. | n.a. | n.a.
C.I.碱性紫10（D&C红19号） | C.I.45 170 | 81-88-9 | n.a. | n.a. | n.a. | n.a.
C.I.直接蓝218 | C.I.24 401 | 28407-37-6 | 50 | 50 | 50 | 50
C.I.分散橙149 |  | 85136-74-9 | 50 | 50 | 50 | 50
C.I.分散黄23 | C.I.26 070 | 6250-23-3 | 50 | 50 | 50 | 50
C.I.活性棕51 |  | 1330622-40-6 | n.i.u. | n.i.u. | n.i.u. | n.i.u.
C.I.溶剂黄2 | C.I.11 020 | 60-11-7 | n.a. | n.a. | n.a. | n.a.
C.I.溶剂黄14 | C.I.12 055 | 842-07-9 | n.a. | n.a. | n.a. | n.a.
C.I.溶剂黄34/C.I.碱性黄2（盐酸盐和游离碱） | C.I.41 000 C.I.41 000B | 2465-27-2, 492-80-8 | 50 | 50 | 50 | 50
米氏碱 |  | 101-61-1 | 1000 | 1000 | 1000 | 1000
米氏酮 |  | 90-94-8 | 1000 | 1000 | 1000 | 1000
致癌芳香胺[15]
4-氨基偶氮苯 |  | 60-09-3 | 20 | 20 | 20 | 20
邻氨基偶氮甲苯 |  | 97-56-3 | 20 | 20 | 20 | 20
2-氨基-4-硝基甲苯 |  | 99-55-8 | 20 | 20 | 20 | 20
4-氨基联苯 |  | 92-67-1 | 20 | 20 | 20 | 20
邻氨基苯甲醚（2-甲氧基苯胺） |  | 90-04-0 | 20 | 20 | 20 | 20
联苯胺 |  | 92-87-5 | 20 | 20 | 20 | 20
4-氯-邻-氨基甲苯 |  | 95-69-2 | 20 | 20 | 20 | 20
4-氯-邻甲苯胺盐酸盐 |  | 3165-93-3 | 20 | 20 | 20 | 20
4-氯苯胺 |  | 106-47-8 | 20 | 20 | 20 | 20
3-氨基对甲苯甲醚 |  | 120-71-8 | 20 | 20 | 20 | 20
2,4-二氨基苯甲醚 |  | 615-05-4 | 20 | 20 | 20 | 20
2,4-二氨基苯甲醚硫酸盐 |  | 39156-41-7 | 20 | 20 | 20 | 20
3,3-二氨基联苯胺 |  | 91-95-2 | 20 | 20 | 20 | 20
2,5-二氨基甲苯/2-甲基对苯二胺 |  | 95-70-5 | 20 | 20 | 20 | 20
4,4'-二氨基二苯甲烷 |  | 101-77-9 | 20 | 20 | 20 | 20
3,3'-二氯联苯胺 |  | 91-94-1 | 20 | 20 | 20 | 20
3,3’-二甲氧基联苯胺 |  | 119-90-4 | 20 | 20 | 20 | 20
3,3'-二甲基联苯胺 |  | 119-93-7 | 20 | 20 | 20 | 20
4-乙氧基苯胺/对乙氧基苯胺 |  | 156-43-4 | 20 | 20 | 20 | 20
4,4’-二氨基-甲基联苯甲烷 |  | 838-88-0 | 20 | 20 | 20 | 20
4,4'-亚甲基-二-(2-氯苯胺) |  | 101-14-4 | 20 | 20 | 20 | 20
2-萘胺 |  | 91-59-8 | 20 | 20 | 20 | 20
2-萘胺乙酸盐 |  | 553-00-4 | 20 | 20 | 20 | 20
4,4'-二氨基二苯醚 |  | 101-80-4 | 20 | 20 | 20 | 20
4,4'-二氨基二苯硫醚 |  | 139-65-1 | 20 | 20 | 20 | 20
邻氨基甲苯 |  | 95-53-4 | 20 | 20 | 20 | 20
2,4-二氨基甲苯 |  | 95-80-7 | 20 | 20 | 20 | 20
2,4,5-三甲基苯胺 |  | 137-17-7 | 20 | 20 | 20 | 20
2,4,5-三甲基苯胺盐酸盐 |  | 21436-97-5 | 20 | 20 | 20 | 20
2,4-二甲基苯胺 |  | 95-68-1 | 20 | 20 | 20 | 20
2,6-二甲基苯胺 |  | 87-62-7 | 20 | 20 | 20 | 20
苯胺[16][18] |  | 62-53-3 | 100 | 100 | 100 | 100
C.I.颜料白6（二氧化钛） |  | 13463-67-7 | n.a. | n.a. | n.a. | n.a.
对甲氧基苯胺 |  | 104-94-9 | 20 | 20 | 20 | 20
N-甲基苯胺 |  | 100-61-8 | u.o. | u.o. | u.o. | u.o.
氯化苯和氯化甲苯[mg/kg]
氯苯
氯苯 |  | 108-90-7 | 1 | 1 | 1 | 1
二氯苯 |  | 25321-22-6 | 1 | 1 | 1 | 1
1,2-二氯苯 |  | 95-50-1 | 1 | 1 | 1 | 1
1,3-二氯苯 |  | 541-73-1 | 1 | 1 | 1 | 1
1,4-二氯苯 |  | 106-46-7 | 1 | 1 | 1 | 1
三氯苯 |  | 12002-48-1 | 1 | 1 | 1 | 1
1,2,3-三氯苯 |  | 87-61-6 | 1 | 1 | 1 | 1
1,2,4-三氯苯 |  | 120-82-1 | 1 | 1 | 1 | 1
1,3,5-三氯苯 |  | 108-70-3 | 1 | 1 | 1 | 1
四氯苯 |  | 12408-10-5 | 1 | 1 | 1 | 1
1,2,3,4（或1,2,4,5）-四氯苯 |  | 84713-12-2 | 1 | 1 | 1 | 1
1,2,3,4-四氯苯 |  | 634-66-2 | 1 | 1 | 1 | 1
1,2,3,5-四氯苯 |  | 634-90-2 | 1 | 1 | 1 | 1
1,2,4,5-四氯苯 |  | 95-94-3 | 1 | 1 | 1 | 1
五氯苯 |  | 608-93-5 | 1 | 1 | 1 | 1
六氯苯 |  | 118-74-1 | 1 | 1 | 1 | 1
氯甲苯
2-氯甲苯 |  | 95-49-8 | 1 | 1 | 1 | 1
3-氯甲苯 |  | 108-41-8 | 1 | 1 | 1 | 1
4-氯甲苯 |  | 106-43-4 | 1 | 1 | 1 | 1
2,3-二氯甲苯 |  | 32768-54-0 | 1 | 1 | 1 | 1
2,4-二氯甲苯 |  | 95-73-8 | 1 | 1 | 1 | 1
2,5-二氯甲苯 |  | 19398-61-9 | 1 | 1 | 1 | 1
2,6-二氯甲苯 |  | 118-69-4 | 1 | 1 | 1 | 1
3,4-二氯甲苯 |  | 95-75-0 | 1 | 1 | 1 | 1
3,5-二氯甲苯 |  | 25186-47-4 | 1 | 1 | 1 | 1
2,3,4-三氯甲苯 |  | 7359-72-0 | 1 | 1 | 1 | 1
2,3,5-三氯甲苯 |  | 56961-86-5 | 1 | 1 | 1 | 1
2,3,6-三氯甲苯 |  | 2077-46-5 | 1 | 1 | 1 | 1
2,4,5-三氯甲苯 |  | 6639-30-1 | 1 | 1 | 1 | 1
2,4,6-三氯甲苯 |  | 23749-65-7 | 1 | 1 | 1 | 1
3,4,5-三氯甲苯 |  | 21472-86-6 | 1 | 1 | 1 | 1
2,3,4,5-四氯甲苯 |  | 1006-32-2, 76057-12-0 | 1 | 1 | 1 | 1
2,3,4,6-四氯甲苯 |  | 875-40-1 | 1 | 1 | 1 | 1
2,3,5,6-四氯甲苯 |  | 1006-31-1, 29733-70-8 | 1 | 1 | 1 | 1
2,3,4,5,6-五氯甲苯 |  | 877-11-2 | 1 | 1 | 1 | 1
三氯甲苯 |  | 98-07-7 | 1 | 1 | 1 | 1
氯化苄 |  | 100-44-7 | 1 | 1 | 1 | 1
α-取代氯甲苯 |  | 多种 | 1 | 1 | 1 | 1
4-氯三氯甲苯 |  | 5216-25-1 | 1 | 1 | 1 | 1
氯化苯和氯化甲苯总量 |  |  | 1 | 1 | 1 | 1
多环芳烃(PAH)[mg/kg]
二氢苊 |  | 83-32-9 | 5 | 10 | 10 | 10
苊烯 |  | 208-96-8 | 5 | 10 | 10 | 10
蒽 |  | 120-12-7 | 5 | 10 | 10 | 10
苯并[a]蒽 |  | 56-55-3 | 0.5 | 1 | 1 | 1
苯并[a]芘 |  | 50-32-8 | 0.5 | 1 | 1 | 1
苯并[b]荧蒽 |  | 205-99-2 | 0.5 | 1 | 1 | 1
苯并[e]芘 |  | 192-97-2 | 0.5 | 1 | 1 | 1
苯并[ghi]苝 |  | 191-24-2 | 5 | 10 | 10 | 10
苯并[j]荧蒽 |  | 205-82-3 | 0.5 | 1 | 1 | 1
苯并[k]荧蒽 |  | 207-08-9 | 0.5 | 1 | 1 | 1
屈 |  | 218-01-9 | 0.5 | 1 | 1 | 1
环戊并[c,d]芘 |  | 27208-37-3 | 5 | 10 | 10 | 10
二苯并[a,h]蒽 |  | 53-70-3 | 0.5 | 1 | 1 | 1
二苯并[a,e]芘 |  | 192-65-4 | 5 | 10 | 10 | 10
二苯并[a,h]芘 |  | 189-64-0 | 5 | 10 | 10 | 10
二苯并[a,i]芘 |  | 189-55-9 | 5 | 10 | 10 | 10
二苯并[a,l]芘 |  | 191-30-0 | 5 | 10 | 10 | 10
荧蒽 |  | 206-44-0 | 5 | 10 | 10 | 10
芴 |  | 86-73-7 | 5 | 10 | 10 | 10
茚并[1,2,3-cd]芘 |  | 193-39-5 | 5 | 10 | 10 | 10
1-甲基芘 |  | 2381-21-7 | 5 | 10 | 10 | 10
萘 |  | 91-20-3 | 2 | 2 | 2 | 2
菲类 |  | 85-01-8 | 5 | 10 | 10 | 10
芘 |  | 129-00-0 | 5 | 10 | 10 | 10
总量 |  |  | 5 | 10 | 10 | 10
生物活性产品
生物活性产品[22] |  |  | n.i.u. | n.i.u. | n.i.u. | n.i.u.
苄氯菊酯 |  | 52645-53-1 | n.a. | n.a. | n.a. | n.a.
三氯生 |  | 3380-34-5 | n.a. | n.a. | n.a. | n.a.
阻燃产品[mg/kg]
阻燃产品[22][23] |  |  | n.i.u. | n.i.u. | n.i.u. | n.i.u.
五氧化二锑 | Sb2O5 | 1314-60-9 | n.a. | n.a. | n.a. | n.a.
三氧化锑 | Sb2O3 | 1309-64-4 | n.a. | n.a. | n.a. | n.a.
偏硼酸钡 |  | 13701-59-2 | 10 | 10 | 10 | 10
1,2-双(2,4,6-三溴苯氧基)乙烷 | BTBPE | 37853-59-1 | 10 | 10 | 10 | 10
2,2-双(溴甲基)-1,3-丙二醇 | BBMP | 3296-90-0 | 10 | 10 | 10 | 10
二-(2,3-二溴丙基)磷酸酯 | BIS | 5412-25-9 | 10 | 10 | 10 | 10
四溴邻苯二甲酸二(2-乙基己)酯，任何单独的异构体和/或其组合 | TBPH | 多种 | 10 | 10 | 10 | 10
硼酸 |  | 10043-35-3, 11113-50-1 | 10 | 10 | 10 | 10
多溴联苯 | PBBs | 59536-65-1 | 10 | 10 | 10 | 10
一溴联苯 | MonoBBs | 多种 | 10 | 10 | 10 | 10
二溴联苯 | DiBBs | 多种 | 10 | 10 | 10 | 10
三溴联苯 | TriBBs | 多种 | 10 | 10 | 10 | 10
四溴联苯 | TetraBBs | 多种 | 10 | 10 | 10 | 10
五溴联苯 | PentaBBs | 多种 | 10 | 10 | 10 | 10
六溴联苯 | HexaBBs | 多种 | 10 | 10 | 10 | 10
七溴联苯 | HeptaBBs | 多种 | 10 | 10 | 10 | 10
八溴联苯 | OctaBBs | 多种 | 10 | 10 | 10 | 10
九溴联苯 | NonaBBs | 多种 | 10 | 10 | 10 | 10
十溴联苯 | DecaBB | 13654-09-6 | 10 | 10 | 10 | 10
多溴联苯醚 | PBDEs | 多种 | 10 | 10 | 10 | 10
一溴联苯醚 | MonoBDEs | 多种 | 10 | 10 | 10 | 10
二溴联苯醚 | DiBDEs | 多种 | 10 | 10 | 10 | 10
三溴联苯醚 | TriBDEs | 多种 | 10 | 10 | 10 | 10
四溴联苯醚 | TetraBDEs | 40088-47-9等 | 10 | 10 | 10 | 10
五溴联苯醚 | PentaBDEs | 32534-81-9等 | 10 | 10 | 10 | 10
六溴联苯醚 | HexaBDEs | 36483-60-0等 | 10 | 10 | 10 | 10
七溴联苯醚 | HeptaBDEs | 68928-80-3等 | 10 | 10 | 10 | 10
八溴联苯醚 | OctaBDEs | 32536-52-0等 | 10 | 10 | 10 | 10
九溴联苯醚 | NonaBDEs | 63936-56-1等 | 10 | 10 | 10 | 10
十溴联苯醚 | DecaBDE | 1163-19-5 | 10 | 10 | 10 | 10
三氧化二硼 |  | 1303-86-2 | 10 | 10 | 10 | 10
八硼酸钠 |  | 12008-41-2 | 10 | 10 | 10 | 10
四硼酸钠 |  | 1303-96-4, 1330-43-4, 12179-04-3 | 10 | 10 | 10 | 10
六溴环十二烷及其所有已鉴定的主要非对映异构体（α-,β-,γ-） | HBCDD | 3194-55-6， 134237-50-6， 134237-51-7， 134237-52-8， 25637-99-4等 | 10 | 10 | 10 | 10
七水合四硼酸钠 |  | 12267-73-1 | 10 | 10 | 10 | 10
四溴双酚A | TBBPA | 79-94-7 | 10 | 10 | 10 | 10
四溴双酚A双(二溴丙基)醚 | TBBPA-DBPE | 21850-44-2 | n.a. | n.a. | n.a. | n.a.
三邻甲苯基磷酸酯 |  | 78-30-8 | 10 | 10 | 10 | 10
三(2,3-二溴丙基)磷酸酯 | TRIS | 126-72-7 | 10 | 10 | 10 | 10
三-(1,3-二氯-2-丙基)磷酸酯 | TDCPP | 13674-87-8 | 10 | 10 | 10 | 10
磷酸三（2-氯乙基）酯 | TCEP | 115-96-8 | 10 | 10 | 10 | 10
三(吖丙啶基)氧化膦 | TEPA | 545-55-1 | 10 | 10 | 10 | 10
磷酸三(二甲苯)酯 | TXP | 25155-23-1 | 10 | 10 | 10 | 10
磷酸三(氯丙基)酯 | TCPP | 13674-84-5 | 10 | 10 | 10 | 10
硼酸锌盐 |  | 1332-07-6, 12767-90-7 | 10 | 10 | 10 | 10
磷酸三甲酯 | TMP | 512-56-1 | n.a. | n.a. | n.a. | n.a.
总量 |  |  | 50 | 50 | 50 | 50
溶剂残留[mg/kg]
甲酰胺 |  | 75-12-7 | 200 | 200 | 200 | 200
2-吡咯烷酮 |  | 616-45-5 | 1000 | 1000 | 1000 | 1000
N,N-二甲基乙酰胺[24][25] | DMAc | 127-19-5 | 500 | 500 | 500 | 500
N,N-二甲基甲酰胺[24][25] | DMF | 68-12-2 | 500 | 500 | 500 | 500
N-乙基-2-吡咯烷酮 | NEP | 2687-91-4 | 1000 | 1000 | 1000 | 1000
N-甲基吡咯烷酮[24][25] | NMP | 872-50-4 | 500 | 500 | 500 | 5000
残余表面活性剂、润湿剂、烷基酚[mg/kg]
4-叔丁基苯酚 | BP | 98-54-4 | 1000 | 1000 | 1000 | 1000
壬基苯酚 | NP | 多种 | 20 | 20 | 20 | 20
辛基苯酚 | OP | 多种 | 20 | 20 | 20 | 20
庚基苯酚 | HpP | 多种 | 20 | 20 | 20 | 20
戊基苯酚 | PeP | 多种 | 20 | 20 | 20 | 20
上述总量 |  |  | 20 | 20 | 20 | 20
辛基酚聚氧乙烯醚 | OP(EO) | 多种 | 100 | 100 | 100 | 100
壬基酚聚氧乙烯醚 | NP(EO) | 多种 | 100 | 100 | 100 | 100
总量 |  |  | 100 | 100 | 100 | 100
全氟和多氟烷基物质[μg/kg][27][28]
PFAS |  | 多种 | n.i.u. | n.i.u. | n.i.u. | n.i.u.
全氟辛酸及其盐
全氟辛酸及其盐 | PFOA | 335-67-1等 | 25 | 25 | 25 | 25
全氟辛酸相关物质[29]
1H,1H,2H,2H-全氟-1-癸醇 | 8:2 FTOH | 678-39-7 | 25 | 25 | 25 | 25
1H,1H,2H,2H-全氟癸基丙烯酸酯 | 8:2 FTA | 27905-45-9 | 25 | 25 | 25 | 25
1H,1H,2H,2H-全氟辛烷磺酸及其盐 | 8:2 FTS | 39108-34-4等 | 25 | 25 | 25 | 25
全氟辛酸相关物质总量 |  |  | n.a. | n.a. | n.a. | n.a.
C9-C14全氟羧酸
全氟壬酸及其盐 | PFNA | 375-95-1等 | 25 | 25 | 25 | 25
全氟癸酸及其盐 | PFDA | 335-76-2等 | 25 | 25 | 25 | 25
全氟十一烷酸及其盐 | PFUdA | 2058-94-8等 | 25 | 25 | 25 | 25
全氟十二烷酸及其盐 | PFDoA | 307-55-1等 | 25 | 25 | 25 | 25
全氟十三烷酸及其盐 | PFTrDA | 72629-94-8等 | 25 | 25 | 25 | 25
全氟十四烷酸及其盐 | PFTeDA | 376-06-7等 | 25 | 25 | 25 | 25
全氟-3,7-二甲基辛酸及其盐 | PF-3,7-DMOA | 172155-07-6等 | 25 | 25 | 25 | 25
C9-C14全氟羧酸总量 |  |  | n.a. | n.a. | n.a. | n.a.
其他全氟羧酸
全氟丁酸及其盐 | PFBA | 375-22-4等 | 25 | 25 | 25 | 25
全氟戊酸及其盐 | PFPeA | 2706-90-3等 | 25 | 25 | 25 | 25
全氟己酸及其盐 | PFHxA | 307-24-4等 | 25 | 25 | 25 | 25
全氟庚酸及其盐 | PFHpA | 375-85-9等 | 25 | 25 | 25 | 25
C9-C14全氟羧酸及其他全氟羧酸的总量 |  |  | 25 | 25 | 25 | 25
C9-C14全氟羧酸相关物质[30]
二十一氟癸烷磺酸及其盐 | PFDS | 335-77-3等 | 25 | 25 | 25 | 25
2H,2H,3H,3H-全氟十一烷酸及其盐 | 4HPFUnA | 34598-33-9等 | 25 | 25 | 25 | 25
1H,1H,2H,2H-全氟-1-癸醇 | 8:2 FTOH | 678-39-7 | 25 | 25 | 25 | 25
1H,1H,2H,2H-全氟-1-十二烷醇 | 10:2 FTOH | 865-86-1 | 25 | 25 | 25 | 25
1H,1H,2H,2H-全氟十二烷基丙烯酸酯 | 8:2 FTA | 27905-45-9 | 25 | 25 | 25 | 25
1H,1H,2H,2H-全氟十二烷基丙烯酸酯 | 10:2 FTA | 17741-60-5 | 25 | 25 | 25 | 25
C9-C14全氟羧酸相关物质总量 |  |  | n.a. | n.a. | n.a. | n.a.
全氟辛烷磺酸及其相关物质[29][31]
全氟辛烷磺酸和磺酸盐 | PFOS | 1763-23-1等 | 25 | 25 | 25 | 25
全氟辛烷磺酰胺 | PFOSA | 754-91-6 | 25 | 25 | 25 | 25
全氟辛烷磺酰氟 | PFOSF/ POSF | 307-35-7 | 25 | 25 | 25 | 25
N-甲基全氟辛烷磺酰胺 | N-Me-FOSA | 31506-32-8 | 25 | 25 | 25 | 25
N-乙基全氟辛烷磺酰胺 | N-Et-FOSA | 4151-50-2 | 25 | 25 | 25 | 25
N-甲基全氟辛烷磺酰胺乙醇 | N-Me-FOSE | 24448-09-7 | 25 | 25 | 25 | 25
N-乙基全氟辛烷磺酰胺乙醇 | N-Et-FOSE | 1691-99-2 | 25 | 25 | 25 | 25
全氟辛烷磺酸及相关物质总量 |  |  | n.a. | n.a. | n.a. | n.a.
全氟己酸及其盐
全氟己酸及其盐 | PFHxA | 307-24-4等 | 25 | 25 | 25 | 25
全氟己酸相关物质[33]
1H,1H,2H,2H-全氟辛基丙烯酸酯 | 6:2 FTA | 17527-29-6 | 25 | 25 | 25 | 25
1H,1H,2H,2H-全氟辛烷磺酸及其盐 | 6:2 FTS | 27619-97-2等 | 25 | 25 | 25 | 25
1H,1H,2H,2H-全氟-1-辛醇 | 6:2 FTOH | 647-42-7 | 25 | 25 | 25 | 25
全氟己酸相关物质总量 |  |  | n.a. | n.a. | n.a. | n.a.
全氟己烷磺酸及其盐
全氟己烷磺酸及其盐 | PFHxS | 355-46-4等 | 25 | 25 | 25 | 25
全氟己烷磺酸相关物质[29]
N-甲基全氟-1-己磺酰胺 | N-Me-FHxSA | 68259-15-4 | 25 | 25 | 25 | 25
全氟己烷磺酰胺 | PFHxSA | 41997-13-1 | 25 | 25 | 25 | 25
全氟己烷磺酸相关物质总量 |  |  | n.a. | n.a. | n.a. | n.a.
部分氟化羧酸/磺酸
2,3,3,3-四氟-2-（七氟丙氧基）丙酸、其盐类及其酰卤 | HFPO-DA | 13252-13-6等 | 25 | 25 | 25 | 25
其他全氟和多氟烷基类物质
全氟丁烷磺酸及其盐 | PFBS | 375-73-5， 59933-66-3等 | 25 | 25 | 25 | 25
全氟庚烷磺酸及其盐 | PFHpS | 375-92-8等 | 25 | 25 | 25 | 25
7H-全氟庚酸及其盐 | 7HPFHpA | 1546-95-8等 | 25 | 25 | 25 | 25
1H,1H,2H,2H-全氟-1-己醇 | 4:2 FTOH | 2043-47-2 | 25 | 25 | 25 | 25
全氟十五烷酸及相关物质 |  | 141074-63-7 | 25 | 25 | 25 | 25
全氟十六烷酸及相关物质 |  | 67905-19-5 | 25 | 25 | 25 | 25
全氟十八烷酸及相关物质 |  | 16517-11-6 | 25 | 25 | 25 | 25
所有全氟和多氟烷基类物质总量 |  |  | 250 | 250 | 250 | 250
氟含量[mg/kg]
总氟(TF)[34] |  |  | 50 | 50 | 50 | 50
紫外线稳定剂[mg/kg]
2-苯并三唑-2-基-4,6-二叔丁基苯酚 | UV 320 | 3846-71-7 | 100 | 100 | 100 | 100
苯三唑 | UV 326 | 3896-11-5 | 100 | 100 | 100 | 100
2,4-二叔丁基-6-(5-氯苯并三唑-2-基)苯酚 | UV 327 | 3864-99-1 | 100 | 100 | 100 | 100
2-(2H-苯并三唑-2-基)-4,6-二叔戊基苯酚 | UV 328 | 25973-55-1 | 1 | 1 | 1 | 1
2-(2H-苯并三唑-2-基)-4-(1,1,3,3-四甲基丁基)苯酚 | UV 329 | 3147-75-9 | 100 | 100 | 100 | 100
2-(2H-苯并三唑-2-基)-4-(叔丁基)-6-(仲丁基)苯酚 | UV 350 | 36437-37-3 | 100 | 100 | 100 | 100
氯化石蜡[mg/kg]
短链氯化石蜡(C10-C13) | SCCP | 85535-84-8 | 50 | 50 | 50 | 50
中链氯化石蜡(C14-C17) | MCCP | 85535-85-9, 198840-65-2, 1372804-76-6 | 50 | 50 | 50 | 50
总量 |  |  | 50 | 50 | 50 | 50
硅氧烷[mg/kg]
八甲基环四硅氧烷 | D4 | 556-67-2 | 1000 | 1000 | 1000 | 1000
十甲基环五硅氧烷 | D5 | 541-02-6 | 1000 | 1000 | 1000 | 1000
十二甲基环六硅氧烷 | D6 | 540-97-6 | 1000 | 1000 | 1000 | 1000
八甲基三硅氧烷 | L3 | 107-51-7 | 1000 | 1000 | 1000 | 1000
十甲基四硅氧烷 | L4 | 141-62-8 | 1000 | 1000 | 1000 | 1000
1,1,1,3,5,5,5-七甲基-3-[(三甲基硅基)氧基]三硅氧烷 |  | 17928-28-8 | 1000 | 1000 | 1000 | 1000
工艺防腐剂[mg/kg]
4-氯-3-甲基苯酚[36] | CMK/CMC | 59-50-7 | 150 | 300 [37] | 300 [37] | 300 [37]
2-辛基-4-异噻唑啉-3-酮[36] | OIT | 26530-20-1 | 50 | 100 | 100 | 100
2-苯基苯酚[38] | OPP | 90-43-7 | 250 | 500 | 500 | 500
2-(硫氰酸甲基巯基)苯并噻唑[36] | TCMTB | 21564-17-0 | 250 | 750 [37] | 750 [37] | 750 [37]
亚硝胺和亚硝基物质[mg/kg][xz]
N-硝基联苄基胺 | NDBzA | 5336-53-8 | 0.5 | 0.5 | 0.5 | 0.5
N-亚硝基二丁胺 | NDBA | 924-16-3 | 0.5 | 0.5 | 0.5 | 0.5
N-二乙醇亚硝胺 | NDELA | 1116-54-7 | 0.5 | 0.5 | 0.5 | 0.5
N-二乙基亚硝胺 | NDEA | 55-18-5 | 0.5 | 0.5 | 0.5 | 0.5
N-亚硝基二异丁胺 | NDiBA | 997-95-5 | 0.5 | 0.5 | 0.5 | 0.5
N-亚硝基二异壬胺 | NDiNA | 1207995-62-7 | 0.5 | 0.5 | 0.5 | 0.5
N-亚硝基二异丙胺 | NDiPA | 601-77-4 | 0.5 | 0.5 | 0.5 | 0.5
N-亚硝基二甲胺 | NDMA | 62-75-9 | 0.5 | 0.5 | 0.5 | 0.5
N-亚硝基二丙胺 | NDPA | 621-64-7 | 0.5 | 0.5 | 0.5 | 0.5
N-亚硝基甲基乙胺 | NMEA | 10595-95-6 | 0.5 | 0.5 | 0.5 | 0.5
N-亚硝基吗啉 | NMOR | 59-89-2 | 0.5 | 0.5 | 0.5 | 0.5
N-亚硝基-N-乙基苯胺 | NEPhA | 612-64-6 | 0.5 | 0.5 | 0.5 | 0.5
N-亚硝基-N-甲基苯胺 | NMPhA | 614-00-6 | 0.5 | 0.5 | 0.5 | 0.5
N-亚硝基哌啶 | NPIP | 100-75-4 | 0.5 | 0.5 | 0.5 | 0.5
N-亚硝基吡咯烷 | NPYR | 930-55-2 | 0.5 | 0.5 | 0.5 | 0.5
亚硝化后总量 |  |  | 5 | 5 | 5 | 5
氯化溶剂[mg/kg]*
二氯甲烷 |  | 75-09-2 | n.a. | n.a. | n.a. | n.a.
1,1-二氯乙烷 |  | 75-34-3 | n.a. | n.a. | n.a. | n.a.
1,2-二氯乙烷 |  | 107-06-2 | n.a. | n.a. | n.a. | n.a.
1,1-二氯乙烯 |  | 75-35-4 | n.a. | n.a. | n.a. | n.a.
1,2-二氯乙烯 |  | 540-59-0, 156-59-2, 156-60-5 | n.a. | n.a. | n.a. | n.a.
1,1,1-三氯乙烷 |  | 71-55-6 | n.a. | n.a. | n.a. | n.a.
1,1,2-三氯乙烷 |  | 79-00-5 | n.a. | n.a. | n.a. | n.a.
三氯乙烯 |  | 79-01-6 | n.a. | n.a. | n.a. | n.a.
三氯甲烷（氯仿） |  | 67-66-3 | n.a. | n.a. | n.a. | n.a.
1,1,1,2-四氯乙烷 |  | 630-20-6 | n.a. | n.a. | n.a. | n.a.
1,1,2,2-四氯乙烷 |  | 79-34-5 | n.a. | n.a. | n.a. | n.a.
四(全)氯乙烯 |  | 127-18-4 | n.a. | n.a. | n.a. | n.a.
四氯化碳 |  | 56-23-5 | n.a. | n.a. | n.a. | n.a.
五氯乙烷 |  | 76-01-7 | n.a. | n.a. | n.a. | n.a.
总量 |  |  | n.a. | n.a. | n.a. | n.a.
甲酚[mg/kg]
邻甲酚 |  | 95-48-7 | n.a. | n.a. | n.a. | n.a.
间甲酚 |  | 108-39-4 | n.a. | n.a. | n.a. | n.a.
对甲酚 |  | 106-44-5 | n.a. | n.a. | n.a. | n.a.
其他挥发性有机物(VOC)和二醇类[mg/kg][39]*
苯乙酮 |  | 98-86-2 | n.a. | n.a. | n.a. | n.a.
苯 |  | 71-43-2 | 5 | 5 | 5 | 5
二乙二醇二甲醚 |  | 111-96-6 | n.a. | n.a. | n.a. | n.a.
二硫化碳 | CS2 | 75-15-0 | 10 | 10 | 10 | 10
乙二醇二乙醚 |  | 629-14-1 | n.a. | n.a. | n.a. | n.a.
1,4-二恶烷 |  | 123-91-1 | 10 | 10 | 10 | 10
环已酮 |  | 108-94-1 | n.a. | n.a. | n.a. | n.a.
2-乙氧基乙醇 |  | 110-80-5 | n.a. | n.a. | n.a. | n.a.
乙二醇乙醚醋酸酯 |  | 111-15-9 | n.a. | n.a. | n.a. | n.a.
乙基苯 |  | 100-41-4 | n.a. | n.a. | n.a. | n.a.
乙二醇二甲醚 |  | 110-71-4 | n.a. | n.a. | n.a. | n.a.
甲基乙基酮 |  | 78-93-3 | n.a. | n.a. | n.a. | n.a.
2-甲氧基-1-丙醇 |  | 1589-47-5 | n.a. | n.a. | n.a. | n.a.
2-甲氧基乙醇 |  | 109-86-4 | n.a. | n.a. | n.a. | n.a.
2-甲氧基乙酸乙酯 |  | 110-49-6 | u.o. | u.o. | u.o. | u.o.
丙二醇甲醚醋酸酯 |  | 70657-70-4 | n.a. | n.a. | n.a. | n.a.
2-苯基-2-丙醇 |  | 617-94-7 | n.a. | n.a. | n.a. | n.a.
苯乙烯 |  | 100-42-5 | n.a. | n.a. | n.a. | n.a.
甲苯 |  | 108-88-3 | n.a. | n.a. | n.a. | n.a.
1,2,3-三氯丙烷 |  | 96-18-4 | n.a. | n.a. | n.a. | n.a.
三乙二醇二甲醚 |  | 112-49-2 | n.a. | n.a. | n.a. | n.a.
氯乙烯 |  | 75-01-4 | 1 | 1 | 1 | 1
二甲苯 |  | 95-47-6, 108-38-3, 106-42-3, 1330-20-7 | n.a. | n.a. | n.a. | n.a.
其他残余化学物[mg/kg]
乙酰苯吖嗪 |  | 729-43-1 | 50 | 50 | 50 | 50
羟乙基乙二胺 | AEEA | 111-41-1 | n.a. | n.a. | n.a. | n.a.
偶氮二甲酰胺 | ADCA | 123-77-3 | n.a. | n.a. | n.a. | n.a.
双-(α,α-二甲基苄基)-过氧化物 |  | 80-43-3 | 1000 | 1000 | 1000 | 1000
双(4-氯苯基)砜 | DCDPS | 80-07-9 | 1000 | 1000 | 1000 | 1000
得克隆 |  | 13560-89-9, 135821-03-3 135821-74-8 | 1000 | 1000 | 1000 | 1000
富马酸二甲酯 | DMFu | 624-49-7 | 0.1 | 0.1 | 0.1 | 0.1
二苯基(2,4,6-三甲基苯甲酰基)氧化膦 | TPO | 75980-60-8 | 1000 | 1000 | 1000 | 1000
1,1'-(乙烷-1,2-二基)双[五溴苯] | DBDPE | 84852-53-9 | 1000 | 1000 | 1000 | 1000
戊二醛[41] | GA | 111-30-8 | 1000 | 1000 | 1000 | 1000
三聚氰胺 |  | 108-78-1 | 1000 | 1000 | 1000 | 1000
2-巯基苯并噻唑 | 2-MBT | 149-30-4 | 1000 | 1000 | 1000 | 1000
正己烷 |  | 110-54-3 | 100 | 100 | 100 | 100
N-(羟甲基)丙烯酰胺 |  | 924-42-5 | 1000 | 1000 | 1000 | 1000
过硼酸、钠盐和锌盐[42] |  | 多种 | n.a. | n.a. | n.a. | n.a.
苯酚 |  | 108-95-2 | 100 | 100 | 100 | 100
喹啉 |  | 91-22-5 | 50 | 50 | 50 | 50
间苯二酚 |  | 108-46-3 | 1000 | 1000 | 1000 | 1000
二氧化硅 |  | 多种 | n.a. | n.a. | n.a. | n.a.
硫脲 |  | 62-56-6 | n.a. | n.a. | n.a. | n.a.
磷酸三苯酯 | TPP | 115-86-6 | 500 | 500 | 500 | 500
乙烯基三（2-甲氧基乙氧基）硅烷 |  | 1067-53-4 | 1000 | 1000 | 1000 | 1000
三(4-壬基苯基)亚磷酸酯(TNPP)，含有≥0.1% 4-壬基酚（支链和直链） | TNPP | 多种 | 1000 | 1000 | 1000 | 1000
丙烯腈 |  | 107-13-1 | u.o. | u.o. | u.o. | u.o.
2-丁酮肟 |  | 96-29-7 | u.o. | u.o. | u.o. | u.o.
2,4,6-三叔丁基苯酚 |  | 732-26-3 | n.a. | n.a. | n.a. | n.a.
乙酸乙烯酯 |  | 108-05-4 | u.o. | u.o. | u.o. | u.o.
可挥发物释放量[mg/m³][43]
芳香烃 |  | 多种 | 0.3 | 0.3 | 0.3 | 0.3
丁二烯 |  | 106-99-0 | 0.002 | 0.002 | 0.002 | 0.002
甲醛[44] |  | 50-00-0 | 0.04 | 0.04 | 0.04 | 0.04
有机挥发物 |  | 多种 | 0.5 | 0.5 | 0.5 | 0.5
4-苯基环己烯 |  | 4994-16-5 | 0.03 | 0.03 | 0.03 | 0.03
苯乙烯 |  | 100-42-5 | 0.005 | 0.005 | 0.005 | 0.005
甲苯 |  | 108-88-3 | 0.1 | 0.1 | 0.1 | 0.1
氯乙烯 |  | 75-01-4 | 0.002 | 0.002 | 0.002 | 0.002
4-乙烯基环己烯 |  | 100-40-3 | 0.002 | 0.002 | 0.002 | 0.002
色牢度（沾色）[45]
耐水 |  |  | 3 | 3 | 3 | 3
耐酸性汗液 |  |  | 3 | 3 | 3 | 3
耐碱性汗液 |  |  | 3 | 3 | 3 | 3
耐干摩擦[46][47] |  |  | 3 | 3 | 3 | 3
使用面的耐湿摩擦 |  |  | 3 | 3 | 3 | 3
磨砂皮、绒面革及肉面的耐湿摩擦 |  |  | 2-3 | 2-3 | 2-3 | 2-3
耐唾液和汗液 |  |  | 牢固 | n.a. | n.a. | n.a.
气味测定
总体[48] |  |  | 无异味 | 无异味 | 无异味 | 无异味
SNV 195 651（经修正）[43] |  |  | 3 | 3 | 3 | 3
禁用纤维
石棉纤维 |  |  | n.i.u. | n.i.u. | n.i.u. | n.i.u.
可释放的合成闪粉 |  |  | u.o. | u.o. | u.o. | u.o.
合成闪粉 |  |  | 牢固 | 牢固 | 牢固 | 牢固
H短语
H340 |  |  | n.a. | n.a. | n.a. | n.a.
H341 |  |  | n.a. | n.a. | n.a. | n.a.
H350 |  |  | n.a. | n.a. | n.a. | n.a.
H351 |  |  | n.a. | n.a. | n.a. | n.a.
H360 |  |  | n.a. | n.a. | n.a. | n.a.
H361 |  |  | n.a. | n.a. | n.a. | n.a.
H400 |  |  | n.a. | n.a. | n.a. | n.a.
H410 |  |  | n.a. | n.a. | n.a. | n.a.
H411 |  |  | n.a. | n.a. | n.a. | n.a.
H413 |  |  | n.a. | n.a. | n.a. | n.a.
H420 |  |  | n.a. | n.a. | n.a. | n.a.

## STANDARD 100 - PPE
版本01.2026 - 2026年3月3日 |  |  | OEKO-TEX® STANDARD 100 - PPE和PPE材料补充标准
版本01.2026 - 2026年3月3日
|  |  | 附录4 |  |  | 附录6
|  |  | I | II | III | I | II | III
| 缩写 | CAS号 | 婴幼儿 | 直接接触皮肤 | 非直接接触皮肤 | 婴幼儿 | 直接接触皮肤 | 非直接接触皮肤
pH值[1]
pH |  |  | 4.0 - 7.5 | 4.0 - 7.5 | 4.0 - 9.0 | 4.0 - 7.5 | 4.0 - 7.5 | 4.0 - 9.0
甲醛[mg/kg]
游离和可部分释放 |  | 50-00-0 | n.d. [2] | 75 | 150 | n.d. [2] | 75 | 150
可萃取的重金属[mg/kg]
锑 | Sb | 7440-36-0等 | 30 | n.a. | n.a. | 30 | n.a. | n.a.
砷 | As | 7440-38-2等 | 0.2 | 1 | 1 | 0.2 | 0.2 | 0.2
钡 | Ba | 7440-39-3等 | 1000 | 1000 | 1000 | 1000 | 1000 | 1000
镉 | Cd | 7440-43-9等 | 0.1 | 0.1 | 0.1 | 0.1 | 0.1 | 0.1
钴 | Co | 7440-48-4等 | 1 | 4 | 4 | 1 | 1 | 1
铬 | Cr | 7440-47-3等 | 1 | 2 | 2 | 1 | 1 | 1
铬(六价) [3] | Cr VI | 18540-29-9 | 0.5 | 0.5 | 0.5 | 0.5 | 0.5 | 0.5
铜 | Cu | 7440-50-8等 | 25 [4] | 50 [4] | 50 [4] | 25 [4] | 50 [4] | 50 [4]
汞 | Hg | 7439-97-6等 | 0.02 | 0.02 | 0.02 | 0.02 | 0.02 | 0.02
锰 | Mn | 7439-96-5等 | n.a. | n.a. | n.a. | 90 | 90 | 90
镍[5] | Ni | 7440-02-0等 | 1 [6] | 4 [7] | 4 [7] | 1 [6] | 1 | 1
铅 | Pb | 7439-92-1等 | 0.2 | 1 [8] | 1 [8] | 0.2 | 0.2 [8] | 0.2 [8]
硒 | Se | 7782-49-2等 | 100 | 100 | 100 | 100 | 100 | 100
锌 | Zn | 7440-66-6等 | n.a. | n.a. | n.a. | 750 | 750 | 750
重金属总含量[mg/kg]
锑 | Sb | 7440-36-0等 | n.a. | n.a. | n.a. | n.a. | n.a. | n.a.
砷 | As | 7440-38-2等 | 100 | 100 | 100 | 100 | 100 | 100
钡 | Ba | 7440-39-3等 | n.a. | n.a. | n.a. | n.a. | n.a. | n.a.
镉 | Cd | 7440-43-9等 | 40 | 40.0 [8] | 40.0 [8] | 40 | 40.0 [8] | 40.0 [8]
钴 | Co | 7440-48-4等 | n.a. | n.a. | n.a. | n.a. | n.a. | n.a.
铬[11] | Cr | 7440-47-3等 | n.a. | n.a. | n.a. | n.a. | n.a. | n.a.
铬(六价) | Cr VI | 18540-29-9 | n.a. | n.a. | n.a. | n.a. | n.a. | n.a.
铜 | Cu | 7440-50-8等 | n.a. | n.a. | n.a. | n.a. | n.a. | n.a.
铁 | Fe | 7439-89-6等 | n.a. | n.a. | n.a. | n.a. | n.a. | n.a.
汞 | Hg | 7439-97-6等 | 0.5 | 0.5 | 0.5 | 0.5 | 0.5 | 0.5
锰 | Mn | 7439-96-5等 | n.a. | n.a. | n.a. | n.a. | n.a. | n.a.
镍[5] | Ni | 7440-02-0等 | n.a. | n.a. | n.a. | n.a. | n.a. | n.a.
铅 | Pb | 7439-92-1等 | n.a. | n.a. | n.a. | n.a. | n.a. | n.a.
金属材料用铅 | Pb | 7439-92-1等 | 90 | 90.0 [8] | 90.0 [8] | 90 | 90.0 [8] | 90.0 [8]
塑料、涂层用铅 | Pb | 7439-92-1等 | 90 | 90.0 [8] | 90.0 [8] | 75 | 75.0 [8] | 75.0 [8]
硒 | Se | 7782-49-2等 | n.a. | n.a. | n.a. | n.a. | n.a. | n.a.
银 | Ag | 7440-22-4等 | n.a. | n.a. | n.a. | n.a. | n.a. | n.a.
锡 | Sn | 7440-31-5等 | n.a. | n.a. | n.a. | n.a. | n.a. | n.a.
锌 | Zn | 7440-66-6等 | n.a. | n.a. | n.a. | n.a. | n.a. | n.a.
杀虫剂[mg/kg]
甲氧氯 |  | 72-43-5等 | 0.01 | 0.01 | 0.01 | 0.01 | 0.01 | 0.01
2,4,5-涕 |  | 93-76-5 | 0.5 | 1 | 1 | 0.5 | 1 | 1
2,4-滴 |  | 94-75-7 | 0.5 | 1 | 1 | 0.5 | 1 | 1
啶虫脒 |  | 135410-20-7, 160430-64-8 | 0.5 | 1 | 1 | 0.5 | 1 | 1
涕灭威 |  | 116-06-3 | 0.5 | 1 | 1 | 0.5 | 1 | 1
艾氏剂 |  | 309-00-2 | 0.5 | 1 | 1 | 0.5 | 1 | 1
顺式氯氰菊酯 |  | 67375-30-8 | 0.5 | 1 | 1 | 0.5 | 1 | 1
益棉磷/乙基谷硫磷 |  | 2642-71-9 | 0.5 | 1 | 1 | 0.5 | 1 | 1
保棉磷/谷硫磷 |  | 86-50-0 | 0.5 | 1 | 1 | 0.5 | 1 | 1
乙基溴硫磷 |  | 4824-78-6 | 0.5 | 1 | 1 | 0.5 | 1 | 1
敌菌丹 |  | 2425-06-1 | 0.5 | 1 | 1 | 0.5 | 1 | 1
甲萘威 |  | 63-25-2 | 0.5 | 1 | 1 | 0.5 | 1 | 1
多菌灵 |  | 10605-21-7 | 0.5 | 1 | 1 | 0.5 | 1 | 1
乙酯杀螨醇 |  | 510-15-6 | 0.5 | 1 | 1 | 0.5 | 1 | 1
氯丹 |  | 57-74-9 | 0.5 | 1 | 1 | 0.5 | 1 | 1
克死蟎 |  | 6164-98-3 | 0.5 | 1 | 1 | 0.5 | 1 | 1
毒虫畏 |  | 470-90-6 | 0.5 | 1 | 1 | 0.5 | 1 | 1
百菌清 |  | 1897-45-6 | 0.5 | 1 | 1 | 0.5 | 1 | 1
可尼丁 |  | 210880-92-5 | 0.5 | 1 | 1 | 0.5 | 1 | 1
香豆磷/蝇毒磷 |  | 56-72-4 | 0.5 | 1 | 1 | 0.5 | 1 | 1
氟氯氰菊酯 |  | 68359-37-5 | 0.5 | 1 | 1 | 0.5 | 1 | 1
λ-氯氟氰菊酯 |  | 91465-08-6 | 0.5 | 1 | 1 | 0.5 | 1 | 1
氯氰菊酯 |  | 52315-07-8 | 0.5 | 1 | 1 | 0.5 | 1 | 1
脱叶膦 |  | 78-48-8 | 0.5 | 1 | 1 | 0.5 | 1 | 1
溴氰菊酯 |  | 52918-63-5 | 0.5 | 1 | 1 | 0.5 | 1 | 1
米托坦 |  | 53-19-0, 72-54-8 | 0.5 | 1 | 1 | 0.5 | 1 | 1
滴滴伊 |  | 3424-82-6, 72-55-9 | 0.5 | 1 | 1 | 0.5 | 1 | 1
滴滴涕 |  | 50-29-3, 789-02-6 | 0.5 | 1 | 1 | 0.5 | 1 | 1
二嗪农 |  | 333-41-5 | 0.5 | 1 | 1 | 0.5 | 1 | 1
双氯酚 |  | 97-23-4 | 0.5 | 1 | 1 | 0.5 | 1 | 1
苯氟磺胺（抑菌灵） |  | 1085-98-9 | 0.5 | 1 | 1 | 0.5 | 1 | 1
三氯杀螨醇 |  | 115-32-2 | 0.5 | 1 | 1 | 0.5 | 1 | 1
2,4-滴丙酸 |  | 120-36-5 | 0.5 | 1 | 1 | 0.5 | 1 | 1
白治磷 |  | 141-66-2 | 0.5 | 1 | 1 | 0.5 | 1 | 1
狄氏剂 |  | 60-57-1 | 0.5 | 1 | 1 | 0.5 | 1 | 1
乐果 |  | 60-51-5 | 0.5 | 1 | 1 | 0.5 | 1 | 1
地乐酚，及其盐和醋酸盐 |  | 88-85-7等 | 0.5 | 1 | 1 | 0.5 | 1 | 1
呋虫胺 |  | 165252-70-0 | 0.5 | 1 | 1 | 0.5 | 1 | 1
DTTB |  | 63405-99-2 | 0.5 | 1 | 1 | 0.5 | 1 | 1
硫丹 |  | 115-29-7 | 0.5 | 1 | 1 | 0.5 | 1 | 1
硫丹, α- |  | 959-98-8 | 0.5 | 1 | 1 | 0.5 | 1 | 1
硫丹, β- |  | 33213-65-9 | 0.5 | 1 | 1 | 0.5 | 1 | 1
异狄氏剂 |  | 72-20-8 | 0.5 | 1 | 1 | 0.5 | 1 | 1
高效氰戊菊酯 |  | 66230-04-4 | 0.5 | 1 | 1 | 0.5 | 1 | 1
氰戊菊酯 |  | 51630-58-1 | 0.5 | 1 | 1 | 0.5 | 1 | 1
七氯 |  | 76-44-8 | 0.5 | 1 | 1 | 0.5 | 1 | 1
环氧七氯 |  | 1024-57-3, 28044-83-9 | 0.5 | 1 | 1 | 0.5 | 1 | 1
六氯苯 |  | 118-74-1 | 0.5 | 1 | 1 | 0.5 | 1 | 1
α-六六六 |  | 319-84-6 | 0.5 | 1 | 1 | 0.5 | 1 | 1
β-六六六 |  | 319-85-7 | 0.5 | 1 | 1 | 0.5 | 1 | 1
δ-六六六 |  | 319-86-8 | 0.5 | 1 | 1 | 0.5 | 1 | 1
吡虫啉 |  | 105827-78-9, 138261-41-3 | 0.5 | 1 | 1 | 0.5 | 1 | 1
异艾氏剂 |  | 465-73-6 | 0.5 | 1 | 1 | 0.5 | 1 | 1
克来范 |  | 4234-79-1 | 0.5 | 1 | 1 | 0.5 | 1 | 1
十氯酮 |  | 143-50-0 | 0.5 | 1 | 1 | 0.5 | 1 | 1
林丹 |  | 58-89-9 | 0.5 | 1 | 1 | 0.5 | 1 | 1
马拉硫磷 |  | 121-75-5 | 0.5 | 1 | 1 | 0.5 | 1 | 1
2-甲-4-氯(苯氧)乙酸 |  | 94-74-6 | 0.5 | 1 | 1 | 0.5 | 1 | 1
2-甲-4-氯(苯氧)丁酸 |  | 94-81-5 | 0.5 | 1 | 1 | 0.5 | 1 | 1
2-甲-4-氯(苯氧)丙酸 |  | 93-65-2 | 0.5 | 1 | 1 | 0.5 | 1 | 1
甲胺磷 |  | 10265-92-6 | 0.5 | 1 | 1 | 0.5 | 1 | 1
灭蚁灵 |  | 2385-85-5 | 0.5 | 1 | 1 | 0.5 | 1 | 1
久效磷 |  | 6923-22-4 | 0.5 | 1 | 1 | 0.5 | 1 | 1
烯啶虫胺 |  | 150824-47-8, 120738-89-8 | 0.5 | 1 | 1 | 0.5 | 1 | 1
对硫磷 |  | 56-38-2 | 0.5 | 1 | 1 | 0.5 | 1 | 1
甲基对硫磷 |  | 298-00-0 | 0.5 | 1 | 1 | 0.5 | 1 | 1
五氯甲氧基苯 |  | 1825-21-4 | 0.5 | 1 | 1 | 0.5 | 1 | 1
乙滴涕 |  | 72-56-0 | 0.5 | 1 | 1 | 0.5 | 1 | 1
速灭磷/磷君 |  | 7786-34-7 | 0.5 | 1 | 1 | 0.5 | 1 | 1
膦胺 |  | 13171-21-6 | 0.5 | 1 | 1 | 0.5 | 1 | 1
烯虫磷/胺丙畏 |  | 31218-83-4 | 0.5 | 1 | 1 | 0.5 | 1 | 1
丙溴磷 |  | 41198-08-7 | 0.5 | 1 | 1 | 0.5 | 1 | 1
氟硅菊酯 |  | 105024-66-6 | 0.5 | 1 | 1 | 0.5 | 1 | 1
毒杀芬 |  | 8001-50-1 | 0.5 | 1 | 1 | 0.5 | 1 | 1
喹硫磷 |  | 13593-03-8 | 0.5 | 1 | 1 | 0.5 | 1 | 1
碳氯灵 |  | 297-78-9 | 0.5 | 1 | 1 | 0.5 | 1 | 1
噻虫啉 |  | 111988-49-9 | 0.5 | 1 | 1 | 0.5 | 1 | 1
噻虫嗪 |  | 153719-23-4 | 0.5 | 1 | 1 | 0.5 | 1 | 1
对甲抑菌灵 |  | 731-27-1 | 0.5 | 1 | 1 | 0.5 | 1 | 1
毒杀芬 |  | 8001-35-2 | 0.5 | 1 | 1 | 0.5 | 1 | 1
三唑磷 |  | 24017-47-8 | 0.5 | 1 | 1 | 0.5 | 1 | 1
氟乐灵 |  | 1582-09-8 | 0.5 | 1 | 1 | 0.5 | 1 | 1
以上杀虫剂总量 |  |  | 0.5 | 1 | 1 | 0.5 | 1 | 1
草甘膦及其盐 （例如草甘膦异丙胺盐、钾盐、铵盐） |  | 1071-83-6， 38641-94-0， 70901-12-1， 40465-66-5等 | 5 | 5 | 5 | 5 | 5 | 5
阿特拉津 |  | 1912-24-9 | u.o. | u.o. | u.o. | u.o. | u.o. | u.o.
恶虫威 |  | 22781-23-3 | u.o. | u.o. | u.o. | u.o. | u.o. | u.o.
联苯菊酯 |  | 82657-04-3 | u.o. | u.o. | u.o. | u.o. | u.o. | u.o.
生物苄呋菊酯（苄呋菊酯） |  | 28434-01-7 | u.o. | u.o. | u.o. | u.o. | u.o. | u.o.
噻嗪酮 |  | 69327-76-0 | u.o. | u.o. | u.o. | u.o. | u.o. | u.o.
敌菌丹 |  | 2425-06-1 | u.o. | u.o. | u.o. | u.o. | u.o. | u.o.
丁硫克百威 |  | 55285-14-8 | u.o. | u.o. | u.o. | u.o. | u.o. | u.o.
虫螨腈 |  | 122453-73-0 | u.o. | u.o. | u.o. | u.o. | u.o. | u.o.
氟啶脲 |  | 71422-67-8 | u.o. | u.o. | u.o. | u.o. | u.o. | u.o.
乙基毒死蜱 |  | 2921-88-2 | u.o. | u.o. | u.o. | u.o. | u.o. | u.o.
甲基毒死蜱 |  | 5598-13-0 | u.o. | u.o. | u.o. | u.o. | u.o. | u.o.
烯草酮 |  | 99129-21-2 | u.o. | u.o. | u.o. | u.o. | u.o. | u.o.
环丙酸酰胺 |  | 113136-77-9 | u.o. | u.o. | u.o. | u.o. | u.o. | u.o.
丁醚脲 |  | 80060-09-9 | u.o. | u.o. | u.o. | u.o. | u.o. | u.o.
除线磷 |  | 97-17-6 | u.o. | u.o. | u.o. | u.o. | u.o. | u.o.
敌敌畏 |  | 62-73-7 | u.o. | u.o. | u.o. | u.o. | u.o. | u.o.
除虫脲 |  | 35367-38-5 | u.o. | u.o. | u.o. | u.o. | u.o. | u.o.
敌草隆 |  | 330-54-1 | u.o. | u.o. | u.o. | u.o. | u.o. | u.o.
右旋烯炔菊酯 |  | 54406-48-3 | u.o. | u.o. | u.o. | u.o. | u.o. | u.o.
硫丹硫酸酯 |  | 1031-07-8 | u.o. | u.o. | u.o. | u.o. | u.o. | u.o.
乙硫磷 |  | 563-12-2 | u.o. | u.o. | u.o. | u.o. | u.o. | u.o.
皮蝇磷 |  | 299-84-3 | u.o. | u.o. | u.o. | u.o. | u.o. | u.o.
杀螟硫磷 |  | 122-14-5 | u.o. | u.o. | u.o. | u.o. | u.o. | u.o.
甲氰菊酯 |  | 39515-41-8 | u.o. | u.o. | u.o. | u.o. | u.o. | u.o.
倍硫磷 |  | 55-38-9 | u.o. | u.o. | u.o. | u.o. | u.o. | u.o.
氟虫腈 |  | 120068-37-3 | u.o. | u.o. | u.o. | u.o. | u.o. | u.o.
氟氯苯菊酯 |  | 69770-45-2 | u.o. | u.o. | u.o. | u.o. | u.o. | u.o.
虱螨脲 |  | 103055-07-8 | u.o. | u.o. | u.o. | u.o. | u.o. | u.o.
威百亩 |  | 137-42-8 | u.o. | u.o. | u.o. | u.o. | u.o. | u.o.
灭多威 |  | 16752-77-5 | u.o. | u.o. | u.o. | u.o. | u.o. | u.o.
异丙甲草胺 |  | 51218-45-2 | u.o. | u.o. | u.o. | u.o. | u.o. | u.o.
二甲戊灵 |  | 40487-42-1 | u.o. | u.o. | u.o. | u.o. | u.o. | u.o.
亚胺硫磷 |  | 732-11-6 | u.o. | u.o. | u.o. | u.o. | u.o. | u.o.
辛硫磷/肟硫磷 |  | 14816-18-3 | u.o. | u.o. | u.o. | u.o. | u.o. | u.o.
乙基嘧啶磷 |  | 23505-41-1 | u.o. | u.o. | u.o. | u.o. | u.o. | u.o.
甲基嘧啶磷 |  | 29232-93-7 | u.o. | u.o. | u.o. | u.o. | u.o. | u.o.
扑草净 |  | 83653-07-0 | u.o. | u.o. | u.o. | u.o. | u.o. | u.o.
吡蚜酮 |  | 123312-89-0 | u.o. | u.o. | u.o. | u.o. | u.o. | u.o.
除虫菊 |  | 8003-34-7 | u.o. | u.o. | u.o. | u.o. | u.o. | u.o.
五氯硝基苯 |  | 82-68-8 | u.o. | u.o. | u.o. | u.o. | u.o. | u.o.
氟苯脲 |  | 83121-18-0 | u.o. | u.o. | u.o. | u.o. | u.o. | u.o.
杀虫畏 |  | 961-11-5 | u.o. | u.o. | u.o. | u.o. | u.o. | u.o.
噻苯隆 |  | 51707-55-2 | u.o. | u.o. | u.o. | u.o. | u.o. | u.o.
灭多威 |  | 59669-26-0 | u.o. | u.o. | u.o. | u.o. | u.o. | u.o.
甲基立枯磷 |  | 57018-04-9 | u.o. | u.o. | u.o. | u.o. | u.o. | u.o.
四氟苯菊酯 |  | 118712-89-3 | u.o. | u.o. | u.o. | u.o. | u.o. | u.o.
三氟啶磺隆钠 |  | 199119-58-9 | u.o. | u.o. | u.o. | u.o. | u.o. | u.o.
杀虫隆 |  | 64628-44-0 | u.o. | u.o. | u.o. | u.o. | u.o. | u.o.
氯化苯酚[mg/kg]
2-氯苯酚 |  | 95-57-8 | 0.5 | 3 | 3 | 0.5 | 1 | 1
3-氯苯酚 |  | 108-43-0 | 0.5 | 3 | 3 | 0.5 | 1 | 1
4-氯苯酚 |  | 106-48-9 | 0.5 | 3 | 3 | 0.5 | 1 | 1
一氯苯酚总量 | MCP |  | 0.5 | 3 | 3 | 0.5 | 1 | 1
2,3-二氯苯酚 |  | 576-24-9 | 0.5 | 3 | 3 | 0.5 | 1 | 1
2,4-二氯苯酚 |  | 120-83-2 | 0.5 | 3 | 3 | 0.5 | 1 | 1
2,5-二氯苯酚 |  | 583-78-8 | 0.5 | 3 | 3 | 0.5 | 1 | 1
2,6-二氯苯酚 |  | 87-65-0 | 0.5 | 3 | 3 | 0.5 | 1 | 1
3,4-二氯苯酚 |  | 95-77-2 | 0.5 | 3 | 3 | 0.5 | 1 | 1
3,5-二氯苯酚 |  | 591-35-5 | 0.5 | 3 | 3 | 0.5 | 1 | 1
二氯苯酚总量 | DCP |  | 0.5 | 3 | 3 | 0.5 | 1 | 1
2,3,4-三氯苯酚 |  | 15950-66-0 | 0.2 | 2 | 2 | 0.2 | 1 | 1
2,3,5-三氯苯酚 |  | 933-78-8 | 0.2 | 2 | 2 | 0.2 | 1 | 1
2,3,6-三氯苯酚 |  | 933-75-5 | 0.2 | 2 | 2 | 0.2 | 1 | 1
2,4,5-三氯苯酚 |  | 95-95-4 | 0.2 | 2 | 2 | 0.2 | 1 | 1
2,4,6-三氯苯酚 |  | 88-06-2 | 0.2 | 2 | 2 | 0.2 | 1 | 1
3,4,5-三氯苯酚 |  | 609-19-8 | 0.2 | 2 | 2 | 0.2 | 1 | 1
三氯苯酚总量 | TrCP |  | 0.2 | 2 | 2 | 0.2 | 1 | 1
2,3,4,5-四氯苯酚 |  | 4901-51-3 | 0.05 | 0.5 | 0.5 | 0.05 | 0.25 | 0.25
2,3,4,6-四氯苯酚 |  | 58-90-2 | 0.05 | 0.5 | 0.5 | 0.05 | 0.25 | 0.25
2,3,5,6-四氯苯酚 |  | 935-95-5 | 0.05 | 0.5 | 0.5 | 0.05 | 0.25 | 0.25
四氯苯酚总量 | TeCP |  | 0.05 | 0.5 | 0.5 | 0.05 | 0.25 | 0.25
五氯苯酚(PCP) | PCP | 87-86-5 | 0.05 | 0.5 | 0.5 | 0.05 | 0.25 | 0.25
增塑剂/邻苯二甲酸酯[mg/kg]
邻苯二甲酸丁基苄酯 | BBP | 85-68-7 | 500 | 500 | 500 | 100 | 100 | 100
邻苯二甲酸二甲酯 | DMP | 131-11-3 | 500 | 500 | 500 | 100 | 100 | 100
邻苯二甲酸二乙酯 | DEP | 84-66-2 | 500 | 500 | 500 | 100 | 100 | 100
邻苯二甲酸二丁酯 | DBP | 84-74-2 | 500 | 500 | 500 | 100 | 100 | 100
邻苯二甲酸二(2-甲氧基乙基)酯 | DMEP | 117-82-8 | 500 | 500 | 500 | 100 | 100 | 100
邻苯二甲酸二(2-乙基己基)酯 | DEHP | 117-81-7 | 500 | 500 | 500 | 100 | 100 | 100
邻苯二甲酸二(C6-8支链)烷基酯（富C7） | DIHP | 71888-89-6 | 500 | 500 | 500 | 100 | 100 | 100
邻苯二甲酸二(C7-11支链与直链)烷基酯 | DHNUP | 68515-42-4 | 500 | 500 | 500 | 100 | 100 | 100
邻苯二甲酸二环己酯 | DCHP | 84-61-7 | 500 | 500 | 500 | 100 | 100 | 100
邻苯二甲酸二己酯（支链与直链） | DHxP | 68515-50-4 | 500 | 500 | 500 | 100 | 100 | 100
邻苯二甲酸二异丁酯 | DIBP | 84-69-5 | 500 | 500 | 500 | 100 | 100 | 100
邻苯二甲酸二异己酯 | DIHxP | 71850-09-4 | 500 | 500 | 500 | 100 | 100 | 100
邻苯二甲酸二异辛酯 | DIOP | 27554-26-3 | 500 | 500 | 500 | 100 | 100 | 100
邻苯二甲酸二异壬酯 | DINP | 28553-12-0, 68515-48-0 | 500 | 500 | 500 | 100 | 100 | 100
邻苯二甲酸二异癸酯 | DIDP | 26761-40-0, 68515-49-1 | 500 | 500 | 500 | 100 | 100 | 100
邻苯二甲酸二丙酯 | DPrP | 131-16-8 | 500 | 500 | 500 | 100 | 100 | 100
邻苯二甲酸二己酯 | DHP | 84-75-3 | 500 | 500 | 500 | 100 | 100 | 100
邻苯二甲酸二正辛酯 | DNOP | 117-84-0 | 500 | 500 | 500 | 100 | 100 | 100
邻苯二甲酸二壬酯 | DNP | 84-76-4 | 500 | 500 | 500 | 100 | 100 | 100
邻苯二甲酸二戊酯（正-、异-或其混合） | DPP | 131-18-0, 605-50-5, 776297-69-9, 84777-06-0 | 500 | 500 | 500 | 100 | 100 | 100
邻苯二甲酸二(C6-10)烷基酯 |  | 68515-51-5 | 500 | 500 | 500 | 100 | 100 | 100
(癸基，己基，辛基)酯与1,2-苯二甲酸的复合物 |  | 68648-93-1 | 500 | 500 | 500 | 100 | 100 | 100
总量 |  |  | 500 | 500 | 500 | 250 | 250 | 250
不含DINP总量 |  |  | n.a. | n.a. | n.a. | n.a. | n.a. | n.a.
有机锡化合物[mg/kg]
一甲基锡 | MMT | 多种 | 1 | 2 | 2 | 0.5 | 0.5 | 0.5
一丁基锡 | MBT | 多种 | 1 | 2 | 2 | 0.5 | 0.5 | 0.5
一苯基锡 | MPhT | 多种 | 1 | 2 | 2 | 0.5 | 0.5 | 0.5
一辛基锡 | MOT | 多种 | 1 | 2 | 2 | 0.5 | 0.5 | 0.5
二甲基锡 | DMT | 多种 | 1 | 2 | 2 | 0.5 | 0.5 | 0.5
二丙基锡 | DPT | 多种 | 1 | 2 | 2 | 0.5 | 0.5 | 0.5
二丁基锡 | DBT | 多种 | 1 | 2 | 2 | 0.5 | 0.5 | 0.5
二苯基锡 | DPhT | 多种 | 1 | 2 | 2 | 0.5 | 0.5 | 0.5
二辛基锡 | DOT | 多种 | 1 | 2 | 2 | 0.5 | 0.5 | 0.5
三甲基锡 | TMT | 多种 | 1 | 2 | 2 | 0.5 | 0.5 | 0.5
三丙基锡 | TPT | 多种 | 1 | 2 | 2 | 0.5 | 0.5 | 0.5
三丁基锡 | TBT | 多种 | 0.5 | 1 | 1 | 0.5 | 0.5 | 0.5
三苯基锡 | TPhT | 多种 | 0.5 | 1 | 1 | 0.5 | 0.5 | 0.5
三辛基锡 | TOT | 多种 | 1 | 2 | 2 | 0.5 | 0.5 | 0.5
三环己基锡 | TCyHT | 多种 | 1 | 2 | 2 | 0.5 | 0.5 | 0.5
四乙基锡 | TeET | 多种 | 1 | 2 | 2 | 0.5 | 0.5 | 0.5
四丁基锡 | TeBT | 多种 | 1 | 2 | 2 | 0.5 | 0.5 | 0.5
四辛基锡 | TeOT | 多种 | 1 | 2 | 2 | 0.5 | 0.5 | 0.5
双酚[mg/kg]
双酚A（4,4'-亚异丙基二苯酚） | BPA | 80-05-7 | 10 | 10 | 10 | 10 | 10 | 10
双酚B（4,4'-（1-甲基丙基）双酚） | BPB | 77-40-7 | 200 | 200 | 200 | 200 | 200 | 200
双酚AF（4,4'-(六氟异亚丙基)双酚） | BPAF | 1478-61-1 | 200 | 200 | 200 | 200 | 200 | 200
双酚F（4,4'-二羟基二苯甲烷） | BPF | 620-92-8 | 200 | 200 | 200 | 200 | 200 | 200
双酚S（4,4′-二羟基二苯砜） | BPS | 80-09-1 | 200 | 200 | 200 | 200 | 200 | 200
2,2'-亚甲基双(4-甲基-6-叔丁基苯酚) |  | 119-47-1 | 1000 | 1000 | 1000 | 1000 | 1000 | 1000
着色剂[mg/kg]
致敏物
C.I.分散蓝3 | C.I.61 505 | 2475-46-9 | 50 | 50 | 50 | 20 | 20 | 20
C.I.分散蓝7 | C.I.62 500 | 3179-90-6 | 50 | 50 | 50 | 20 | 20 | 20
C.I.分散蓝26 | C.I.63 305 | 3860-63-7 | 50 | 50 | 50 | 20 | 20 | 20
C.I.分散蓝35 |  | 12222-75-2 | 50 | 50 | 50 | 20 | 20 | 20
C.I.分散蓝102 | C.I.111 945 | 12222-97-8, 69766-79-6 | 50 | 50 | 50 | 20 | 20 | 20
C.I.分散蓝106 | C.I.111 935 | 12223-01-7, 68516-81-4 | 50 | 50 | 50 | 20 | 20 | 20
C.I.分散蓝124 | C.I.111 938 | 61951-51-7, 15141-18-1 | 50 | 50 | 50 | 20 | 20 | 20
C.I.分散棕1 | C.I.11 152 | 23355-64-8 | 50 | 50 | 50 | 20 | 20 | 20
C.I.分散橙1 | C.I.11 080 | 2581-69-3 | 50 | 50 | 50 | 20 | 20 | 20
C.I.分散橙3 | C.I.11 005 | 730-40-5 | 50 | 50 | 50 | 20 | 20 | 20
C.I.分散橙37、 C.I.分散橙59、 C.I.分散橙76 | C.I.11 132 | 51811-42-8, 13301-61-6, 12223-33-5 | 50 | 50 | 50 | 20 | 20 | 20
C.I.分散红1 | C.I.11 110 | 2872-52-8 | 50 | 50 | 50 | 20 | 20 | 20
C.I.分散红11 | C.I.62 015 | 2872-48-2 | 50 | 50 | 50 | 20 | 20 | 20
C.I.分散红17 | C.I.11 210 | 3179-89-3 | 50 | 50 | 50 | 20 | 20 | 20
C.I.分散黄1 | C.I.10 345 | 119-15-3 | 50 | 50 | 50 | 20 | 20 | 20
C.I.分散黄9 | C.I.10 375 | 6373-73-5 | 50 | 50 | 50 | 20 | 20 | 20
C.I.分散黄39 | C.I.480 095 | 12236-29-2 | 50 | 50 | 50 | 20 | 20 | 20
C.I.分散黄49 |  | 6858-49-7 | 50 | 50 | 50 | 20 | 20 | 20
致癌物
C.I.酸性红26 | C.I.16 150 | 3761-53-3 | 50 | 50 | 50 | 20 | 20 | 20
C.I.酸性红114 | C.I.23 635 | 6459-94-5 | 50 | 50 | 50 | 20 | 20 | 20
C.I.碱性蓝26 | C.I.44 045 | 2580-56-5 | 50 | 50 | 50 | 20 | 20 | 20
C.I.碱性红9 | C.I.42 500 | 569-61-9 | 50 | 50 | 50 | 20 | 20 | 20
C.I.碱性紫3 | C.I.42 555 | 548-62-9 | 50 | 50 | 50 | 20 | 20 | 20
C.I.碱性紫14 | C.I.42 510 | 632-99-5 | 50 | 50 | 50 | 20 | 20 | 20
C.I.直接黑38 | C.I.30 235 | 1937-37-7 | 50 | 50 | 50 | 20 | 20 | 20
C.I.直接蓝6 | C.I.22 610 | 2602-46-2 | 50 | 50 | 50 | 20 | 20 | 20
C.I.直接蓝15 | C.I.24 400 | 2429-74-5 | 50 | 50 | 50 | 20 | 20 | 20
C.I.直接棕95 | C.I.30 145 | 16071-86-6 | 50 | 50 | 50 | 20 | 20 | 20
C.I.直接红28 | C.I.22 120 | 573-58-0 | 50 | 50 | 50 | 20 | 20 | 20
C.I.分散蓝1 | C.I.64 500 | 2475-45-8 | 50 | 50 | 50 | 20 | 20 | 20
C.I.分散橙11 | C.I.60 700 | 82-28-0 | 50 | 50 | 50 | 20 | 20 | 20
C.I.分散黄3 | C.I.11 855 | 2832-40-8 | 50 | 50 | 50 | 20 | 20 | 20
C.I.颜料红104（钼铬酸铅红） | C.I.77 605 | 12656-85-8 | 50 | 50 | 50 | 20 | 20 | 20
C.I.颜料黄34（铬酸铅黄） | C.I.77 603 | 1344-37-2 | 50 | 50 | 50 | 20 | 20 | 20
C.I.溶剂蓝4，含≥0.1%米氏酮或米氏碱 | C.I.44 045:1 | 6786-83-0 | 50 | 50 | 50 | 20 | 20 | 20
C.I.溶剂黄1（4-氨基偶氮苯/苯胺黄） | C.I.11100 | 60-09-3 | 50 | 50 | 50 | 20 | 20 | 20
C.I.溶剂黄3（邻氨基偶氮甲苯/邻氨基偶氮甲苯酚） | C.I.11 160 | 97-56-3 | 50 | 50 | 50 | 20 | 20 | 20
4,4'-双（二甲氨基）-4''-（甲氨基）三苯甲醇（通过米氏酮和米氏碱测定） |  | 561-41-1 | n.a. | n.a. | n.a. | n.a. | n.a. | n.a.
其他
海军蓝（索引号611-070-00-2；EG号405-665-4） |  |  | n.i.u. | n.i.u. | n.i.u. | n.i.u. | n.i.u. | n.i.u.
C.I.酸性紫49 | C.I.42 640 | 1694-09-3 | n.a. | n.a. | n.a. | 20 | 20 | 20
C.I.碱性绿4 |  | 569-64-2, 10309-95-2, 129-73-7 | 50 | 50 | 50 | 20 | 20 | 20
C.I.碱性绿4（草酸盐） |  | 2437-29-8, 18015-76-4 | 50 | 50 | 50 | 20 | 20 | 20
C.I.碱性紫1 | C.I.42 535 | 8004-87-3 | n.a. | n.a. | n.a. | 20 | 20 | 20
C.I.碱性紫10（D&C红19号） | C.I.45 170 | 81-88-9 | n.a. | n.a. | n.a. | n.a. | n.a. | n.a.
C.I.直接蓝218 | C.I.24 401 | 28407-37-6 | n.a. | n.a. | n.a. | 20 | 20 | 20
C.I.分散橙149 |  | 85136-74-9 | 50 | 50 | 50 | 20 | 20 | 20
C.I.分散黄23 | C.I.26 070 | 6250-23-3 | 50 | 50 | 50 | 20 | 20 | 20
C.I.活性棕51 |  | 1330622-40-6 | n.i.u. | n.i.u. | n.i.u. | n.i.u. | n.i.u. | n.i.u.
C.I.溶剂黄2 | C.I.11 020 | 60-11-7 | n.a. | n.a. | n.a. | 20 | 20 | 20
C.I.溶剂黄14 | C.I.12 055 | 842-07-9 | n.a. | n.a. | n.a. | 20 | 20 | 20
C.I.溶剂黄34/C.I.碱性黄2（盐酸盐和游离碱） | C.I.41 000 C.I.41 000B | 2465-27-2, 492-80-8 | 50 | 50 | 50 | 20 | 20 | 20
米氏碱 |  | 101-61-1 | 1000 | 1000 | 1000 | 1000 | 1000 | 1000
米氏酮 |  | 90-94-8 | 1000 | 1000 | 1000 | 1000 | 1000 | 1000
致癌芳香胺[15]
4-氨基偶氮苯 |  | 60-09-3 | 20 | 20 | 20 | 20 | 20 | 20
邻氨基偶氮甲苯 |  | 97-56-3 | 20 | 20 | 20 | 20 | 20 | 20
2-氨基-4-硝基甲苯 |  | 99-55-8 | 20 | 20 | 20 | 20 | 20 | 20
4-氨基联苯 |  | 92-67-1 | 20 | 20 | 20 | 20 | 20 | 20
邻氨基苯甲醚（2-甲氧基苯胺） |  | 90-04-0 | 20 | 20 | 20 | 20 | 20 | 20
联苯胺 |  | 92-87-5 | 20 | 20 | 20 | 20 | 20 | 20
4-氯-邻-氨基甲苯 |  | 95-69-2 | 20 | 20 | 20 | 20 | 20 | 20
4-氯-邻甲苯胺盐酸盐 |  | 3165-93-3 | 20 | 20 | 20 | 20 | 20 | 20
4-氯苯胺 |  | 106-47-8 | 20 | 20 | 20 | 20 | 20 | 20
3-氨基对甲苯甲醚 |  | 120-71-8 | 20 | 20 | 20 | 20 | 20 | 20
2,4-二氨基苯甲醚 |  | 615-05-4 | 20 | 20 | 20 | 20 | 20 | 20
2,4-二氨基苯甲醚硫酸盐 |  | 39156-41-7 | 20 | 20 | 20 | 20 | 20 | 20
3,3-二氨基联苯胺 |  | 91-95-2 | 20 | 20 | 20 | 20 | 20 | 20
2,5-二氨基甲苯/2-甲基对苯二胺 |  | 95-70-5 | 20 | 20 | 20 | 20 | 20 | 20
4,4'-二氨基二苯甲烷 |  | 101-77-9 | 20 | 20 | 20 | 20 | 20 | 20
3,3'-二氯联苯胺 |  | 91-94-1 | 20 | 20 | 20 | 20 | 20 | 20
3,3’-二甲氧基联苯胺 |  | 119-90-4 | 20 | 20 | 20 | 20 | 20 | 20
3,3'-二甲基联苯胺 |  | 119-93-7 | 20 | 20 | 20 | 20 | 20 | 20
4-乙氧基苯胺/对乙氧基苯胺 |  | 156-43-4 | 20 | 20 | 20 | 20 | 20 | 20
4,4’-二氨基-甲基联苯甲烷 |  | 838-88-0 | 20 | 20 | 20 | 20 | 20 | 20
4,4'-亚甲基-二-(2-氯苯胺) |  | 101-14-4 | 20 | 20 | 20 | 20 | 20 | 20
2-萘胺 |  | 91-59-8 | 20 | 20 | 20 | 20 | 20 | 20
2-萘胺乙酸盐 |  | 553-00-4 | 20 | 20 | 20 | 20 | 20 | 20
4,4'-二氨基二苯醚 |  | 101-80-4 | 20 | 20 | 20 | 20 | 20 | 20
4,4'-二氨基二苯硫醚 |  | 139-65-1 | 20 | 20 | 20 | 20 | 20 | 20
邻氨基甲苯 |  | 95-53-4 | 20 | 20 | 20 | 20 | 20 | 20
2,4-二氨基甲苯 |  | 95-80-7 | 20 | 20 | 20 | 20 | 20 | 20
2,4,5-三甲基苯胺 |  | 137-17-7 | 20 | 20 | 20 | 20 | 20 | 20
2,4,5-三甲基苯胺盐酸盐 |  | 21436-97-5 | 20 | 20 | 20 | 20 | 20 | 20
2,4-二甲基苯胺 |  | 95-68-1 | 20 | 20 | 20 | 20 | 20 | 20
2,6-二甲基苯胺 |  | 87-62-7 | 20 | 20 | 20 | 20 | 20 | 20
苯胺[16][18] |  | 62-53-3 | 20 | 50 | 50 | 20 | 20 | 20
C.I.颜料白6（二氧化钛） |  | 13463-67-7 | n.a. | n.a. | n.a. | n.a. | n.a. | n.a.
对甲氧基苯胺 |  | 104-94-9 | 20 | 20 | 20 | 20 | 20 | 20
N-甲基苯胺 |  | 100-61-8 | u.o. | u.o. | u.o. | u.o. | u.o. | u.o.
氯化苯和氯化甲苯[mg/kg]
氯苯
氯苯 |  | 108-90-7 | 1 | 1 | 1 | 1 | 1 | 1
二氯苯 |  | 25321-22-6 | 1 | 1 | 1 | 1 | 1 | 1
1,2-二氯苯 |  | 95-50-1 | 1 [20] | 1 [20] | 1 [20] | 1 [20] | 1 [20] | 1 [20]
1,3-二氯苯 |  | 541-73-1 | 1 | 1 | 1 | 1 | 1 | 1
1,4-二氯苯 |  | 106-46-7 | 1 | 1 | 1 | 1 | 1 | 1
三氯苯 |  | 12002-48-1 | 1 | 1 | 1 | 1 | 1 | 1
1,2,3-三氯苯 |  | 87-61-6 | 1 | 1 | 1 | 1 | 1 | 1
1,2,4-三氯苯 |  | 120-82-1 | 1 | 1 | 1 | 1 | 1 | 1
1,3,5-三氯苯 |  | 108-70-3 | 1 | 1 | 1 | 1 | 1 | 1
四氯苯 |  | 12408-10-5 | 1 | 1 | 1 | 1 | 1 | 1
1,2,3,4（或1,2,4,5）-四氯苯 |  | 84713-12-2 | 1 | 1 | 1 | 1 | 1 | 1
1,2,3,4-四氯苯 |  | 634-66-2 | 1 | 1 | 1 | 1 | 1 | 1
1,2,3,5-四氯苯 |  | 634-90-2 | 1 | 1 | 1 | 1 | 1 | 1
1,2,4,5-四氯苯 |  | 95-94-3 | 1 | 1 | 1 | 1 | 1 | 1
五氯苯 |  | 608-93-5 | 1 | 1 | 1 | 1 | 1 | 1
六氯苯 |  | 118-74-1 | 1 | 1 | 1 | 1 | 1 | 1
氯甲苯
2-氯甲苯 |  | 95-49-8 | 1 | 1 | 1 | 1 | 1 | 1
3-氯甲苯 |  | 108-41-8 | 1 | 1 | 1 | 1 | 1 | 1
4-氯甲苯 |  | 106-43-4 | 1 | 1 | 1 | 1 | 1 | 1
2,3-二氯甲苯 |  | 32768-54-0 | 1 | 1 | 1 | 1 | 1 | 1
2,4-二氯甲苯 |  | 95-73-8 | 1 | 1 | 1 | 1 | 1 | 1
2,5-二氯甲苯 |  | 19398-61-9 | 1 | 1 | 1 | 1 | 1 | 1
2,6-二氯甲苯 |  | 118-69-4 | 1 | 1 | 1 | 1 | 1 | 1
3,4-二氯甲苯 |  | 95-75-0 | 1 | 1 | 1 | 1 | 1 | 1
3,5-二氯甲苯 |  | 25186-47-4 | 1 | 1 | 1 | 1 | 1 | 1
2,3,4-三氯甲苯 |  | 7359-72-0 | 1 | 1 | 1 | 1 | 1 | 1
2,3,5-三氯甲苯 |  | 56961-86-5 | 1 | 1 | 1 | 1 | 1 | 1
2,3,6-三氯甲苯 |  | 2077-46-5 | 1 | 1 | 1 | 1 | 1 | 1
2,4,5-三氯甲苯 |  | 6639-30-1 | 1 | 1 | 1 | 1 | 1 | 1
2,4,6-三氯甲苯 |  | 23749-65-7 | 1 | 1 | 1 | 1 | 1 | 1
3,4,5-三氯甲苯 |  | 21472-86-6 | 1 | 1 | 1 | 1 | 1 | 1
2,3,4,5-四氯甲苯 |  | 1006-32-2, 76057-12-0 | 1 | 1 | 1 | 1 | 1 | 1
2,3,4,6-四氯甲苯 |  | 875-40-1 | 1 | 1 | 1 | 1 | 1 | 1
2,3,5,6-四氯甲苯 |  | 1006-31-1, 29733-70-8 | 1 | 1 | 1 | 1 | 1 | 1
2,3,4,5,6-五氯甲苯 |  | 877-11-2 | 1 | 1 | 1 | 1 | 1 | 1
三氯甲苯 |  | 98-07-7 | 1 | 1 | 1 | 1 | 1 | 1
氯化苄 |  | 100-44-7 | 1 | 1 | 1 | 1 | 1 | 1
α-取代氯甲苯 |  | 多种 | 1 | 1 | 1 | 1 | 1 | 1
4-氯三氯甲苯 |  | 5216-25-1 | 1 | 1 | 1 | 1 | 1 | 1
氯化苯和氯化甲苯总量 |  |  | 1 | 1 | 1 | 1 | 1 | 1
多环芳烃(PAH)[mg/kg]
二氢苊 |  | 83-32-9 | 5 | 10 | 10 | 5 | 10 | 10
苊烯 |  | 208-96-8 | 5 | 10 | 10 | 5 | 10 | 10
蒽 |  | 120-12-7 | 5 | 10 | 10 | 5 | 10 | 10
苯并[a]蒽 |  | 56-55-3 | 0.5 | 1 | 1 | 0.5 | 1 | 1
苯并[a]芘 |  | 50-32-8 | 0.5 | 1 | 1 | 0.5 | 1 | 1
苯并[b]荧蒽 |  | 205-99-2 | 0.5 | 1 | 1 | 0.5 | 1 | 1
苯并[e]芘 |  | 192-97-2 | 0.5 | 1 | 1 | 0.5 | 1 | 1
苯并[ghi]苝 |  | 191-24-2 | 5 | 10 | 10 | 5 | 10 | 10
苯并[j]荧蒽 |  | 205-82-3 | 0.5 | 1 | 1 | 0.5 | 1 | 1
苯并[k]荧蒽 |  | 207-08-9 | 0.5 | 1 | 1 | 0.5 | 1 | 1
屈 |  | 218-01-9 | 0.5 | 1 | 1 | 0.5 | 1 | 1
环戊并[c,d]芘 |  | 27208-37-3 | 5 | 10 | 10 | 5 | 10 | 10
二苯并[a,h]蒽 |  | 53-70-3 | 0.5 | 1 | 1 | 0.5 | 1 | 1
二苯并[a,e]芘 |  | 192-65-4 | 5 | 10 | 10 | 5 | 10 | 10
二苯并[a,h]芘 |  | 189-64-0 | 5 | 10 | 10 | 5 | 10 | 10
二苯并[a,i]芘 |  | 189-55-9 | 5 | 10 | 10 | 5 | 10 | 10
二苯并[a,l]芘 |  | 191-30-0 | 5 | 10 | 10 | 5 | 10 | 10
荧蒽 |  | 206-44-0 | 5 | 10 | 10 | 5 | 10 | 10
芴 |  | 86-73-7 | 5 | 10 | 10 | 5 | 10 | 10
茚并[1,2,3-cd]芘 |  | 193-39-5 | 5 | 10 | 10 | 5 | 10 | 10
1-甲基芘 |  | 2381-21-7 | 5 | 10 | 10 | 5 | 10 | 10
萘 |  | 91-20-3 | 2 | 2 | 2 | 2 | 2 | 2
菲类 |  | 85-01-8 | 5 | 10 | 10 | 5 | 10 | 10
芘 |  | 129-00-0 | 5 | 10 | 10 | 5 | 10 | 10
总量 |  |  | 5 | 10 | 10 | 5 | 10 | 10
生物活性产品
生物活性产品[22] |  |  | n.i.u. | n.i.u. | n.i.u. | n.i.u. | n.i.u. | n.i.u.
苄氯菊酯 |  | 52645-53-1 | n.a. | n.a. | n.a. | n.a. | n.a. | n.a.
三氯生 |  | 3380-34-5 | n.a. | n.a. | n.a. | n.a. | n.a. | n.a.
阻燃产品[mg/kg]
阻燃产品[22][23] |  |  | n.i.u. | n.i.u. | n.i.u. | n.i.u. | n.i.u. | n.i.u.
五氧化二锑 | Sb2O5 | 1314-60-9 | n.a. | n.a. | n.a. | 10 | 10 | 10
三氧化锑 | Sb2O3 | 1309-64-4 | n.a. | n.a. | n.a. | 10 | 10 | 10
偏硼酸钡 |  | 13701-59-2 | 10 | 10 | 10 | 10 | 10 | 10
1,2-双(2,4,6-三溴苯氧基)乙烷 | BTBPE | 37853-59-1 | 10 | 10 | 10 | 10 | 10 | 10
2,2-双(溴甲基)-1,3-丙二醇 | BBMP | 3296-90-0 | 10 | 10 | 10 | 10 | 10 | 10
二-(2,3-二溴丙基)磷酸酯 | BIS | 5412-25-9 | 10 | 10 | 10 | 10 | 10 | 10
四溴邻苯二甲酸二(2-乙基己)酯，任何单独的异构体和/或其组合 | TBPH | 多种 | 10 | 10 | 10 | 10 | 10 | 10
硼酸 |  | 10043-35-3, 11113-50-1 | 10 | 10 | 10 | 10 | 10 | 10
多溴联苯 | PBBs | 59536-65-1 | 10 | 10 | 10 | 10 | 10 | 10
一溴联苯 | MonoBBs | 多种 | 10 | 10 | 10 | 10 | 10 | 10
二溴联苯 | DiBBs | 多种 | 10 | 10 | 10 | 10 | 10 | 10
三溴联苯 | TriBBs | 多种 | 10 | 10 | 10 | 10 | 10 | 10
四溴联苯 | TetraBBs | 多种 | 10 | 10 | 10 | 10 | 10 | 10
五溴联苯 | PentaBBs | 多种 | 10 | 10 | 10 | 10 | 10 | 10
六溴联苯 | HexaBBs | 多种 | 10 | 10 | 10 | 10 | 10 | 10
七溴联苯 | HeptaBBs | 多种 | 10 | 10 | 10 | 10 | 10 | 10
八溴联苯 | OctaBBs | 多种 | 10 | 10 | 10 | 10 | 10 | 10
九溴联苯 | NonaBBs | 多种 | 10 | 10 | 10 | 10 | 10 | 10
十溴联苯 | DecaBB | 13654-09-6 | 10 | 10 | 10 | 10 | 10 | 10
多溴联苯醚 | PBDEs | 多种 | 10 | 10 | 10 | 10 | 10 | 10
一溴联苯醚 | MonoBDEs | 多种 | 10 | 10 | 10 | 10 | 10 | 10
二溴联苯醚 | DiBDEs | 多种 | 10 | 10 | 10 | 10 | 10 | 10
三溴联苯醚 | TriBDEs | 多种 | 10 | 10 | 10 | 10 | 10 | 10
四溴联苯醚 | TetraBDEs | 40088-47-9等 | 10 | 10 | 10 | 10 | 10 | 10
五溴联苯醚 | PentaBDEs | 32534-81-9等 | 10 | 10 | 10 | 10 | 10 | 10
六溴联苯醚 | HexaBDEs | 36483-60-0等 | 10 | 10 | 10 | 10 | 10 | 10
七溴联苯醚 | HeptaBDEs | 68928-80-3等 | 10 | 10 | 10 | 10 | 10 | 10
八溴联苯醚 | OctaBDEs | 32536-52-0等 | 10 | 10 | 10 | 10 | 10 | 10
九溴联苯醚 | NonaBDEs | 63936-56-1等 | 10 | 10 | 10 | 10 | 10 | 10
十溴联苯醚 | DecaBDE | 1163-19-5 | 10 | 10 | 10 | 10 | 10 | 10
三氧化二硼 |  | 1303-86-2 | 10 | 10 | 10 | 10 | 10 | 10
八硼酸钠 |  | 12008-41-2 | 10 | 10 | 10 | 10 | 10 | 10
四硼酸钠 |  | 1303-96-4, 1330-43-4, 12179-04-3 | 10 | 10 | 10 | 10 | 10 | 10
六溴环十二烷及其所有已鉴定的主要非对映异构体（α-,β-,γ-） | HBCDD | 3194-55-6， 134237-50-6， 134237-51-7， 134237-52-8， 25637-99-4等 | 10 | 10 | 10 | 10 | 10 | 10
七水合四硼酸钠 |  | 12267-73-1 | 10 | 10 | 10 | 10 | 10 | 10
四溴双酚A | TBBPA | 79-94-7 | 10 | 10 | 10 | 10 | 10 | 10
四溴双酚A双(二溴丙基)醚 | TBBPA-DBPE | 21850-44-2 | n.a. | n.a. | n.a. | n.a. | n.a. | n.a.
三邻甲苯基磷酸酯 |  | 78-30-8 | 10 | 10 | 10 | 10 | 10 | 10
三(2,3-二溴丙基)磷酸酯 | TRIS | 126-72-7 | 10 | 10 | 10 | 10 | 10 | 10
三-(1,3-二氯-2-丙基)磷酸酯 | TDCPP | 13674-87-8 | 10 | 10 | 10 | 10 | 10 | 10
磷酸三（2-氯乙基）酯 | TCEP | 115-96-8 | 10 | 10 | 10 | 10 | 10 | 10
三(吖丙啶基)氧化膦 | TEPA | 545-55-1 | 10 | 10 | 10 | 10 | 10 | 10
磷酸三(二甲苯)酯 | TXP | 25155-23-1 | 10 | 10 | 10 | 10 | 10 | 10
磷酸三(氯丙基)酯 | TCPP | 13674-84-5 | n.a. | n.a. | n.a. | n.a. | n.a. | n.a.
硼酸锌盐 |  | 1332-07-6, 12767-90-7 | 10 | 10 | 10 | 10 | 10 | 10
磷酸三甲酯 | TMP | 512-56-1 | n.a. | n.a. | n.a. | n.a. | n.a. | n.a.
总量 |  |  | 50 | 50 | 50 | 50 | 50 | 50
溶剂残留[mg/kg]
甲酰胺 |  | 75-12-7 | 200 | 200 | 200 | 200 | 200 | 200
2-吡咯烷酮 |  | 616-45-5 | 1000 | 1000 | 1000 | 1000 | 1000 | 1000
N,N-二甲基乙酰胺[24][25] | DMAc | 127-19-5 | 500 [24][25] | 500 [24][25] | 500 [24][25] | 500 [24][25] | 500 [24][25] | 500 [24][25]
N,N-二甲基甲酰胺[24][25] | DMF | 68-12-2 | 500 [24][25] | 500 [24][25] | 500 [24][25] | 500 [24][25] | 500 [24][25] | 500 [24][25]
N-乙基-2-吡咯烷酮 | NEP | 2687-91-4 | 1000 | 1000 | 1000 | 1000 | 1000 | 1000
N-甲基吡咯烷酮[24][25] | NMP | 872-50-4 | 500 [24][25][26] | 500 [24][25][26] | 500 [24][25][26] | 500 [24][25][26] | 500 [24][25][26] | 500 [24][25][26]
残余表面活性剂、润湿剂、烷基酚[mg/kg]
4-叔丁基苯酚 | BP | 98-54-4 | 10 | 10 | 10 | 5 | 5 | 5
壬基苯酚 | NP | 多种 | 10 | 10 | 10 | 5 | 5 | 5
辛基苯酚 | OP | 多种 | 10 | 10 | 10 | 5 | 5 | 5
庚基苯酚 | HpP | 多种 | 10 | 10 | 10 | 5 | 5 | 5
戊基苯酚 | PeP | 多种 | 10 | 10 | 10 | 5 | 5 | 5
上述总量 |  |  | 10 | 10 | 10 | 5 | 5 | 5
辛基酚聚氧乙烯醚 | OP(EO) | 多种 | 100 | 100 | 100 | 50 | 50 | 50
壬基酚聚氧乙烯醚 | NP(EO) | 多种 | 100 | 100 | 100 | 50 | 50 | 50
总量 |  |  | 100 | 100 | 100 | 50 | 50 | 50
全氟和多氟烷基物质[μg/kg][27][28]
PFAS |  | 多种 | n.a. | n.a. | n.a. | n.a. | n.a. | n.a.
全氟辛酸及其盐
全氟辛酸及其盐 | PFOA | 335-67-1等 | 25 | 25 | 25 | 25 | 25 | 25
全氟辛酸相关物质[29]
1H,1H,2H,2H-全氟-1-癸醇 | 8:2 FTOH | 678-39-7 | 250 | 250 | 250 | 250 | 250 | 250
1H,1H,2H,2H-全氟癸基丙烯酸酯 | 8:2 FTA | 27905-45-9 | 250 | 250 | 250 | 250 | 250 | 250
1H,1H,2H,2H-全氟辛烷磺酸及其盐 | 8:2 FTS | 39108-34-4等 | 250 | 250 | 250 | 250 | 250 | 250
全氟辛酸相关物质总量 |  |  | 1000 | 1000 | 1000 | 1000 | 1000 | 1000
C9-C14全氟羧酸
全氟壬酸及其盐 | PFNA | 375-95-1等 | 25 | 25 | 25 | 25 | 25 | 25
全氟癸酸及其盐 | PFDA | 335-76-2等 | 25 | 25 | 25 | 25 | 25 | 25
全氟十一烷酸及其盐 | PFUdA | 2058-94-8等 | 25 | 25 | 25 | 25 | 25 | 25
全氟十二烷酸及其盐 | PFDoA | 307-55-1等 | 25 | 25 | 25 | 25 | 25 | 25
全氟十三烷酸及其盐 | PFTrDA | 72629-94-8等 | 25 | 25 | 25 | 25 | 25 | 25
全氟十四烷酸及其盐 | PFTeDA | 376-06-7等 | 25 | 25 | 25 | 25 | 25 | 25
全氟-3,7-二甲基辛酸及其盐 | PF-3,7-DMOA | 172155-07-6等 | 25 | 25 | 25 | 25 | 25 | 25
C9-C14全氟羧酸总量 |  |  | 25 | 25 | 25 | 25 | 25 | 25
其他全氟羧酸
全氟丁酸及其盐 | PFBA | 375-22-4等 | n.a. | n.a. | n.a. | n.a. | n.a. | n.a.
全氟戊酸及其盐 | PFPeA | 2706-90-3等 | n.a. | n.a. | n.a. | n.a. | n.a. | n.a.
全氟己酸及其盐 | PFHxA | 307-24-4等 | n.a. | n.a. | n.a. | n.a. | n.a. | n.a.
全氟庚酸及其盐 | PFHpA | 375-85-9等 | n.a. | n.a. | n.a. | n.a. | n.a. | n.a.
C9-C14全氟羧酸及其他全氟羧酸的总量 |  |  | n.a. | n.a. | n.a. | n.a. | n.a. | n.a.
C9-C14全氟羧酸相关物质[30]
二十一氟癸烷磺酸及其盐 | PFDS | 335-77-3等 | 260 | 260 | 260 | 260 | 260 | 260
2H,2H,3H,3H-全氟十一烷酸及其盐 | 4HPFUnA | 34598-33-9等 | 260 | 260 | 260 | 260 | 260 | 260
1H,1H,2H,2H-全氟-1-癸醇 | 8:2 FTOH | 678-39-7 | 260 | 260 | 260 | 260 | 260 | 260
1H,1H,2H,2H-全氟-1-十二烷醇 | 10:2 FTOH | 865-86-1 | 260 | 260 | 260 | 260 | 260 | 260
1H,1H,2H,2H-全氟十二烷基丙烯酸酯 | 8:2 FTA | 27905-45-9 | 260 | 260 | 260 | 260 | 260 | 260
1H,1H,2H,2H-全氟十二烷基丙烯酸酯 | 10:2 FTA | 17741-60-5 | 260 | 260 | 260 | 260 | 260 | 260
C9-C14全氟羧酸相关物质总量 |  |  | 260 | 260 | 260 | 260 | 260 | 260
全氟辛烷磺酸及其相关物质[29][31]
全氟辛烷磺酸和磺酸盐 | PFOS | 1763-23-1等 | 25 | 25 | 25 | 25 | 25 | 25
全氟辛烷磺酰胺 | PFOSA | 754-91-6 | 1000 | 1000 | 1000 | 1000 | 1000 | 1000
全氟辛烷磺酰氟 | PFOSF/ POSF | 307-35-7 | 1000 | 1000 | 1000 | 1000 | 1000 | 1000
N-甲基全氟辛烷磺酰胺 | N-Me-FOSA | 31506-32-8 | 1000 | 1000 | 1000 | 1000 | 1000 | 1000
N-乙基全氟辛烷磺酰胺 | N-Et-FOSA | 4151-50-2 | 1000 | 1000 | 1000 | 1000 | 1000 | 1000
N-甲基全氟辛烷磺酰胺乙醇 | N-Me-FOSE | 24448-09-7 | 1000 | 1000 | 1000 | 1000 | 1000 | 1000
N-乙基全氟辛烷磺酰胺乙醇 | N-Et-FOSE | 1691-99-2 | 1000 | 1000 | 1000 | 1000 | 1000 | 1000
全氟辛烷磺酸及相关物质总量 |  |  | 1000 | 1000 | 1000 | 1000 | 1000 | 1000
全氟己酸及其盐
全氟己酸及其盐 | PFHxA | 307-24-4等 | 25 [32] | 25 [32] | 25 [32] | 25 [32] | 25 [32] | 25 [32]
全氟己酸相关物质[33]
1H,1H,2H,2H-全氟辛基丙烯酸酯 | 6:2 FTA | 17527-29-6 | 1000 [32] | 1000 [32] | 1000 [32] | 1000 [32] | 1000 [32] | 1000 [32]
1H,1H,2H,2H-全氟辛烷磺酸及其盐 | 6:2 FTS | 27619-97-2等 | 1000 [32] | 1000 [32] | 1000 [32] | 1000 [32] | 1000 [32] | 1000 [32]
1H,1H,2H,2H-全氟-1-辛醇 | 6:2 FTOH | 647-42-7 | 1000 [32] | 1000 [32] | 1000 [32] | 1000 [32] | 1000 [32] | 1000 [32]
全氟己酸相关物质总量 |  |  | 1000 [32] | 1000 [32] | 1000 [32] | 1000 [32] | 1000 [32] | 1000 [32]
全氟己烷磺酸及其盐
全氟己烷磺酸及其盐 | PFHxS | 355-46-4等 | 25 | 25 | 25 | 25 | 25 | 25
全氟己烷磺酸相关物质[29]
N-甲基全氟-1-己磺酰胺 | N-Me-FHxSA | 68259-15-4 | 1000 | 1000 | 1000 | 1000 | 1000 | 1000
全氟己烷磺酰胺 | PFHxSA | 41997-13-1 | 1000 | 1000 | 1000 | 1000 | 1000 | 1000
全氟己烷磺酸相关物质总量 |  |  | 1000 | 1000 | 1000 | 1000 | 1000 | 1000
部分氟化羧酸/磺酸
2,3,3,3-四氟-2-（七氟丙氧基）丙酸、其盐类及其酰卤 | HFPO-DA | 13252-13-6等 | u.o. | u.o. | u.o. | u.o. | u.o. | u.o.
其他全氟和多氟烷基类物质
全氟丁烷磺酸及其盐 | PFBS | 375-73-5， 59933-66-3等 | n.a. | n.a. | n.a. | n.a. | n.a. | n.a.
全氟庚烷磺酸及其盐 | PFHpS | 375-92-8等 | n.a. | n.a. | n.a. | n.a. | n.a. | n.a.
7H-全氟庚酸及其盐 | 7HPFHpA | 1546-95-8等 | n.a. | n.a. | n.a. | n.a. | n.a. | n.a.
1H,1H,2H,2H-全氟-1-己醇 | 4:2 FTOH | 2043-47-2 | n.a. | n.a. | n.a. | n.a. | n.a. | n.a.
全氟十五烷酸及相关物质 |  | 141074-63-7 | n.a. | n.a. | n.a. | n.a. | n.a. | n.a.
全氟十六烷酸及相关物质 |  | 67905-19-5 | n.a. | n.a. | n.a. | n.a. | n.a. | n.a.
全氟十八烷酸及相关物质 |  | 16517-11-6 | n.a. | n.a. | n.a. | n.a. | n.a. | n.a.
所有全氟和多氟烷基类物质总量 |  |  | n.a. | n.a. | n.a. | n.a. | n.a. | n.a.
氟含量[mg/kg]
总氟(TF)[34] |  |  | n.a. | n.a. | n.a. | n.a. | n.a. | n.a.
紫外线稳定剂[mg/kg]
2-苯并三唑-2-基-4,6-二叔丁基苯酚 | UV 320 | 3846-71-7 | 100 | 100 | 100 | 100 | 100 | 100
苯三唑 | UV 326 | 3896-11-5 | 100 | 100 | 100 | 100 | 100 | 100
2,4-二叔丁基-6-(5-氯苯并三唑-2-基)苯酚 | UV 327 | 3864-99-1 | 100 | 100 | 100 | 100 | 100 | 100
2-(2H-苯并三唑-2-基)-4,6-二叔戊基苯酚 | UV 328 | 25973-55-1 | 1 | 1 | 1 | 1 | 1 | 1
2-(2H-苯并三唑-2-基)-4-(1,1,3,3-四甲基丁基)苯酚 | UV 329 | 3147-75-9 | 100 | 100 | 100 | 100 | 100 | 100
2-(2H-苯并三唑-2-基)-4-(叔丁基)-6-(仲丁基)苯酚 | UV 350 | 36437-37-3 | 100 | 100 | 100 | 100 | 100 | 100
氯化石蜡[mg/kg]
短链氯化石蜡(C10-C13) | SCCP | 85535-84-8 | 50 | 50 | 50 | 50 | 50 | 50
中链氯化石蜡(C14-C17) | MCCP | 85535-85-9, 198840-65-2, 1372804-76-6 | 50 | 50 | 50 | 50 | 50 | 50
总量 |  |  | 50 | 50 | 50 | 50 | 50 | 50
硅氧烷[mg/kg]
八甲基环四硅氧烷 | D4 | 556-67-2 | 1000 | 1000 | 1000 | 1000 | 1000 | 1000
十甲基环五硅氧烷 | D5 | 541-02-6 | 1000 | 1000 | 1000 | 1000 | 1000 | 1000
十二甲基环六硅氧烷 | D6 | 540-97-6 | 1000 | 1000 | 1000 | 1000 | 1000 | 1000
八甲基三硅氧烷 | L3 | 107-51-7 | 1000 | 1000 | 1000 | 1000 | 1000 | 1000
十甲基四硅氧烷 | L4 | 141-62-8 | 1000 | 1000 | 1000 | 1000 | 1000 | 1000
1,1,1,3,5,5,5-七甲基-3-[(三甲基硅基)氧基]三硅氧烷 |  | 17928-28-8 | 1000 | 1000 | 1000 | 1000 | 1000 | 1000
工艺防腐剂[mg/kg]
4-氯-3-甲基苯酚[36] | CMK/CMC | 59-50-7 | n.a. | n.a. | n.a. | n.a. | n.a. | n.a.
2-辛基-4-异噻唑啉-3-酮[36] | OIT | 26530-20-1 | n.a. | n.a. | n.a. | n.a. | n.a. | n.a.
2-苯基苯酚[38] | OPP | 90-43-7 | 10 | 25 | 25 | 10 | 10 | 10
2-(硫氰酸甲基巯基)苯并噻唑[36] | TCMTB | 21564-17-0 | n.a. | n.a. | n.a. | n.a. | n.a. | n.a.
亚硝胺和亚硝基物质[mg/kg][xz]
N-硝基联苄基胺 | NDBzA | 5336-53-8 | 0.5 | 0.5 | 0.5 | 0.5 | 0.5 | 0.5
N-亚硝基二丁胺 | NDBA | 924-16-3 | 0.5 | 0.5 | 0.5 | 0.5 | 0.5 | 0.5
N-二乙醇亚硝胺 | NDELA | 1116-54-7 | 0.5 | 0.5 | 0.5 | 0.5 | 0.5 | 0.5
N-二乙基亚硝胺 | NDEA | 55-18-5 | 0.5 | 0.5 | 0.5 | 0.5 | 0.5 | 0.5
N-亚硝基二异丁胺 | NDiBA | 997-95-5 | 0.5 | 0.5 | 0.5 | 0.5 | 0.5 | 0.5
N-亚硝基二异壬胺 | NDiNA | 1207995-62-7 | 0.5 | 0.5 | 0.5 | 0.5 | 0.5 | 0.5
N-亚硝基二异丙胺 | NDiPA | 601-77-4 | 0.5 | 0.5 | 0.5 | 0.5 | 0.5 | 0.5
N-亚硝基二甲胺 | NDMA | 62-75-9 | 0.5 | 0.5 | 0.5 | 0.5 | 0.5 | 0.5
N-亚硝基二丙胺 | NDPA | 621-64-7 | 0.5 | 0.5 | 0.5 | 0.5 | 0.5 | 0.5
N-亚硝基甲基乙胺 | NMEA | 10595-95-6 | 0.5 | 0.5 | 0.5 | 0.5 | 0.5 | 0.5
N-亚硝基吗啉 | NMOR | 59-89-2 | 0.5 | 0.5 | 0.5 | 0.5 | 0.5 | 0.5
N-亚硝基-N-乙基苯胺 | NEPhA | 612-64-6 | 0.5 | 0.5 | 0.5 | 0.5 | 0.5 | 0.5
N-亚硝基-N-甲基苯胺 | NMPhA | 614-00-6 | 0.5 | 0.5 | 0.5 | 0.5 | 0.5 | 0.5
N-亚硝基哌啶 | NPIP | 100-75-4 | 0.5 | 0.5 | 0.5 | 0.5 | 0.5 | 0.5
N-亚硝基吡咯烷 | NPYR | 930-55-2 | 0.5 | 0.5 | 0.5 | 0.5 | 0.5 | 0.5
亚硝化后总量 |  |  | 5 | 5 | 5 | 5 | 5 | 5
氯化溶剂[mg/kg]*
二氯甲烷 |  | 75-09-2 | 1 | 1 | 1 | 1 | 1 | 1
1,1-二氯乙烷 |  | 75-34-3 | 1 | 1 | 1 | 1 | 1 | 1
1,2-二氯乙烷 |  | 107-06-2 | 1 | 1 | 1 | 1 | 1 | 1
1,1-二氯乙烯 |  | 75-35-4 | 1 | 1 | 1 | 1 | 1 | 1
1,2-二氯乙烯 |  | 540-59-0, 156-59-2, 156-60-5 | 1 | 1 | 1 | 1 | 1 | 1
1,1,1-三氯乙烷 |  | 71-55-6 | 1 | 1 | 1 | 1 | 1 | 1
1,1,2-三氯乙烷 |  | 79-00-5 | 1 | 1 | 1 | 1 | 1 | 1
三氯乙烯 |  | 79-01-6 | 1 | 1 | 1 | 1 | 1 | 1
三氯甲烷（氯仿） |  | 67-66-3 | 1 | 1 | 1 | 1 | 1 | 1
1,1,1,2-四氯乙烷 |  | 630-20-6 | 1 | 1 | 1 | 1 | 1 | 1
1,1,2,2-四氯乙烷 |  | 79-34-5 | 1 | 1 | 1 | 1 | 1 | 1
四(全)氯乙烯 |  | 127-18-4 | 1 | 1 | 1 | 1 | 1 | 1
四氯化碳 |  | 56-23-5 | 1 | 1 | 1 | 1 | 1 | 1
五氯乙烷 |  | 76-01-7 | 1 | 1 | 1 | 1 | 1 | 1
总量 |  |  | 5 | 5 | 5 | 5 | 5 | 5
甲酚[mg/kg]
邻甲酚 |  | 95-48-7 | 10 | 10 | 10 | 10 | 10 | 10
间甲酚 |  | 108-39-4 | 10 | 10 | 10 | 10 | 10 | 10
对甲酚 |  | 106-44-5 | 10 | 10 | 10 | 10 | 10 | 10
其他挥发性有机物(VOC)和二醇类[mg/kg][39]*
苯乙酮 |  | 98-86-2 | 10 | 10 | 10 | 10 | 10 | 10
苯 |  | 71-43-2 | 1 | 1 | 1 | 1 | 1 | 1
二乙二醇二甲醚 |  | 111-96-6 | 10 | 10 | 10 | 10 | 10 | 10
二硫化碳 | CS2 | 75-15-0 | 10 | 10 | 10 | 10 | 10 | 10
乙二醇二乙醚 |  | 629-14-1 | 10 | 10 | 10 | 10 | 10 | 10
1,4-二恶烷 |  | 123-91-1 | 10 | 10 | 10 | 10 | 10 | 10
环已酮 |  | 108-94-1 | 10 | 10 | 10 | 10 | 10 | 10
2-乙氧基乙醇 |  | 110-80-5 | 10 | 10 | 10 | 10 | 10 | 10
乙二醇乙醚醋酸酯 |  | 111-15-9 | 10 | 10 | 10 | 10 | 10 | 10
乙基苯 |  | 100-41-4 | 10 | 10 | 10 | 10 | 10 | 10
乙二醇二甲醚 |  | 110-71-4 | 10 | 10 | 10 | 10 | 10 | 10
甲基乙基酮 |  | 78-93-3 | 10 | 10 | 10 | 10 | 10 | 10
2-甲氧基-1-丙醇 |  | 1589-47-5 | 10 | 10 | 10 | 10 | 10 | 10
2-甲氧基乙醇 |  | 109-86-4 | 10 | 10 | 10 | 10 | 10 | 10
2-甲氧基乙酸乙酯 |  | 110-49-6 | 10 | 10 | 10 | 10 | 10 | 10
丙二醇甲醚醋酸酯 |  | 70657-70-4 | 10 | 10 | 10 | 10 | 10 | 10
2-苯基-2-丙醇 |  | 617-94-7 | 10 | 10 | 10 | 10 | 10 | 10
苯乙烯 |  | 100-42-5 | 10 | 10 | 10 | 10 | 10 | 10
甲苯 |  | 108-88-3 | 10 | 10 | 10 | 10 | 10 | 10
1,2,3-三氯丙烷 |  | 96-18-4 | 10 | 10 | 10 | 10 | 10 | 10
三乙二醇二甲醚 |  | 112-49-2 | 10 | 10 | 10 | 10 | 10 | 10
氯乙烯 |  | 75-01-4 | 1 | 1 | 1 | 1 | 1 | 1
二甲苯 |  | 95-47-6, 108-38-3, 106-42-3, 1330-20-7 | 10 | 10 | 10 | 10 | 10 | 10
其他残余化学物[mg/kg]
乙酰苯吖嗪 |  | 729-43-1 | 50 | 50 | 50 | 50 | 50 | 50
羟乙基乙二胺 | AEEA | 111-41-1 | n.a. | n.a. | n.a. | n.a. | n.a. | n.a.
偶氮二甲酰胺 | ADCA | 123-77-3 | 1000 | 1000 | 1000 | 1000 | 1000 | 1000
双-(α,α-二甲基苄基)-过氧化物 |  | 80-43-3 | 1000 | 1000 | 1000 | 1000 | 1000 | 1000
双(4-氯苯基)砜 | DCDPS | 80-07-9 | 1000 | 1000 | 1000 | 1000 | 1000 | 1000
得克隆 |  | 13560-89-9, 135821-03-3 135821-74-8 | 1000 | 1000 | 1000 | 1000 | 1000 | 1000
富马酸二甲酯 | DMFu | 624-49-7 | 0.1 | 0.1 | 0.1 | 0.1 | 0.1 | 0.1
二苯基(2,4,6-三甲基苯甲酰基)氧化膦 | TPO | 75980-60-8 | 1000 | 1000 | 1000 | 1000 | 1000 | 1000
1,1'-(乙烷-1,2-二基)双[五溴苯] | DBDPE | 84852-53-9 | 1000 | 1000 | 1000 | 1000 | 1000 | 1000
戊二醛[41] | GA | 111-30-8 | n.a. | n.a. | n.a. | n.a. | n.a. | n.a.
三聚氰胺 |  | 108-78-1 | 1000 | 1000 | 1000 | 1000 | 1000 | 1000
2-巯基苯并噻唑 | 2-MBT | 149-30-4 | 1000 | 1000 | 1000 | 1000 | 1000 | 1000
正己烷 |  | 110-54-3 | 100 | 100 | 100 | 100 | 100 | 100
N-(羟甲基)丙烯酰胺 |  | 924-42-5 | 1000 | 1000 | 1000 | 1000 | 1000 | 1000
过硼酸、钠盐和锌盐[42] |  | 多种 | n.a. | n.a. | n.a. | n.a. | n.a. | n.a.
苯酚 |  | 108-95-2 | 20 | 50 | 50 | 20 | 50 | 50
喹啉 |  | 91-22-5 | 50 | 50 | 50 | 50 | 50 | 50
间苯二酚 |  | 108-46-3 | 1000 | 1000 | 1000 | 1000 | 1000 | 1000
二氧化硅 |  | 多种 | n.a. | n.a. | n.a. | n.a. | n.a. | n.a.
硫脲 |  | 62-56-6 | n.a. | n.a. | n.a. | n.a. | n.a. | n.a.
磷酸三苯酯 | TPP | 115-86-6 | 500 | 500 | 500 | 500 | 500 | 500
乙烯基三（2-甲氧基乙氧基）硅烷 |  | 1067-53-4 | 1000 | 1000 | 1000 | 1000 | 1000 | 1000
三(4-壬基苯基)亚磷酸酯(TNPP)，含有≥0.1% 4-壬基酚（支链和直链） | TNPP | 多种 | 1000 | 1000 | 1000 | 1000 | 1000 | 1000
丙烯腈 |  | 107-13-1 | u.o. | u.o. | u.o. | u.o. | u.o. | u.o.
2-丁酮肟 |  | 96-29-7 | u.o. | u.o. | u.o. | u.o. | u.o. | u.o.
2,4,6-三叔丁基苯酚 |  | 732-26-3 | u.o. | u.o. | u.o. | u.o. | u.o. | u.o.
乙酸乙烯酯 |  | 108-05-4 | u.o. | u.o. | u.o. | u.o. | u.o. | u.o.
可挥发物释放量[mg/m³][43]
芳香烃 |  | 多种 | 0.3 | 0.3 | 0.3 | 0.3 | 0.3 | 0.3
丁二烯 |  | 106-99-0 | 0.002 | 0.002 | 0.002 | 0.002 | 0.002 | 0.002
甲醛[44] |  | 50-00-0 | 0.04 | 0.04 | 0.04 | 0.04 | 0.04 | 0.04
有机挥发物 |  | 多种 | 0.5 | 0.5 | 0.5 | 0.5 | 0.5 | 0.5
4-苯基环己烯 |  | 4994-16-5 | 0.03 | 0.03 | 0.03 | 0.03 | 0.03 | 0.03
苯乙烯 |  | 100-42-5 | 0.005 | 0.005 | 0.005 | 0.005 | 0.005 | 0.005
甲苯 |  | 108-88-3 | 0.1 | 0.1 | 0.1 | 0.1 | 0.1 | 0.1
氯乙烯 |  | 75-01-4 | 0.002 | 0.002 | 0.002 | 0.002 | 0.002 | 0.002
4-乙烯基环己烯 |  | 100-40-3 | 0.002 | 0.002 | 0.002 | 0.002 | 0.002 | 0.002
色牢度（沾色）[45]
耐水 |  |  | 3-4 | 3 | 3 | 3-4 | 3 | 3
耐酸性汗液 |  |  | 3-4 | 3-4 | 3-4 | 3-4 | 3-4 | 3-4
耐碱性汗液 |  |  | 3-4 | 3-4 | 3-4 | 3-4 | 3-4 | 3-4
耐干摩擦[46][47] |  |  | 4 | 4 | 4 | 4 | 4 | 4
使用面的耐湿摩擦 |  |  | n.a. | n.a. | n.a. | n.a. | n.a. | n.a.
磨砂皮、绒面革及肉面的耐湿摩擦 |  |  | n.a. | n.a. | n.a. | n.a. | n.a. | n.a.
耐唾液和汗液 |  |  | 牢固 | n.a. | n.a. | 牢固 | n.a. | n.a.
气味测定
总体[48] |  |  | 无异味 | 无异味 | 无异味 | 无异味 | 无异味 | 无异味
SNV 195 651（经修正）[43] |  |  | 3 | 3 | 3 | 3 | 3 | 3
禁用纤维
石棉纤维 |  |  | n.i.u. | n.i.u. | n.i.u. | n.i.u. | n.i.u. | n.i.u.
可释放的合成闪粉 |  |  | u.o. | u.o. | u.o. | u.o. | u.o. | u.o.
合成闪粉 |  |  | 牢固 | 牢固 | 牢固 | 牢固 | 牢固 | 牢固
H短语
H340 |  |  | n.a. | n.a. | n.a. | n.a. | n.a. | n.a.
H341 |  |  | n.a. | n.a. | n.a. | n.a. | n.a. | n.a.
H350 |  |  | n.a. | n.a. | n.a. | n.a. | n.a. | n.a.
H351 |  |  | n.a. | n.a. | n.a. | n.a. | n.a. | n.a.
H360 |  |  | n.a. | n.a. | n.a. | n.a. | n.a. | n.a.
H361 |  |  | n.a. | n.a. | n.a. | n.a. | n.a. | n.a.
H400 |  |  | n.a. | n.a. | n.a. | n.a. | n.a. | n.a.
H410 |  |  | n.a. | n.a. | n.a. | n.a. | n.a. | n.a.
H411 |  |  | n.a. | n.a. | n.a. | n.a. | n.a. | n.a.
H413 |  |  | n.a. | n.a. | n.a. | n.a. | n.a. | n.a.
H420 |  |  | n.a. | n.a. | n.a. | n.a. | n.a. | n.a.

## 图例与脚注
缩写词 | 说明
u.o. | 受监测
n.a. | 不适用
n.i.u. | 非故意使用
脚注
[1] 例外情况：进行湿处理加工的产品：4.0 - 10.5；泡绵制品：4.0 - 9.0；湿巾：3.5 - 7.5；塔夫绸标签：4.0 - 9.0；含有碳酸氢钙/碳酸钙或滑石粉的非直接接触皮肤的薄膜材料（例如聚烯烃薄膜）和壁纸：4.0 - 10；作为清洁辅料的麂皮：3.5-10.对于根据STANDARD 100 - PPE和PPE材料补充标准认证的产品，如果产品中含有活性炭但不会与皮肤接触，则无需对活性炭进行pH值测试。
[2] 此处不得检出(n.d.)是指使用「日本112法」中规定的吸收测试法应小于0.05吸收率单位，即应少于16 mg/kg
[3] 对于皮革样品，该项测试需在热老化处理之前和之后分别进行
[4] 对无机材料制成的辅料和纱线不作要求，但须遵守有关生物活性产品的要求
[5] 包括REACH法规附录XVII第27条的要求
[6] 只适用于金属辅料及经金属处理之表面：0.5 mg/kg
[7] 只适用于金属辅料及经金属处理之表面：1 mg/kg
[8] 对于用玻璃制成的辅料：0.1% (1000 mg/kg)
[9] 如产品的分子结构固有部分含有其中一种所列金属（例如金属络合物着色剂、活性化学品、某些阳离子染料的重盐或填充剂，如硫酸钡），则该等阈值不适用
[10] 关于用作催化剂的锑及锑化合物的含量限值不适用于PES芯片、树脂、颗粒和母料。
[11] 阈值不适用于铬基鞣剂和固色剂
[12] 仅适用于着色剂（即使它们只是产品的一部分）
[13] 无法限制
[14] 限量值将自2027年6月1日起适用
[15] 对于根据ECO PASSPORT认证的物品，可裂解的致癌芳香胺和可能存在的游离致癌芳香胺的总量必须小于100 mg/kg。
[16] 也可能以残留物的形式存在
[17] 对于靛蓝着色剂，苯胺的阈值为400 mg/kg，限量值为2000 mg/kg。测试结果均已归一化至100%靛蓝（尤其是针对其隐色体形式）
[18] 对于皮革化学品和皮革制品，此阈值适用于游离苯胺
[19] 如果粉末中含有至少1% w/w的粒径小于10 µm的颗粒，则表示可吸入颗粒物普遍存在
[20] 如果PPE产品本身或其原材料含有C.I.颜料紫23（CAS编号6358-30-1）、颜料黄93（CAS编号5580-57-4）、颜料橙61（CAS编号40716-47）和颜料红214（CAS编号82643-43-4）原液着色纤维，则1,2-二氯苯的含量不得超过30.0 mg/kg。
[21] 此阈值仅适用于染料
[22] 除OEKO-TEX®认可的处理方法外，罐内防腐剂含量不得超过1%（请参阅www.oeko-tex.com发布的最新列表）。在ORGANIC COTTON认证中，禁止使用所有生物活性产品和阻燃剂。
[23] 认可的阻燃产品不应含有任何附录5活性剂中所列禁用阻燃物质。
[24] 例外情况：后续加工必须经过进一步的工业化生产阶段（湿热或干热处理，但也可能采用其他处理步骤）：附录4最大3.0%，附录6最大1.5%
[25] 例外情况：至少50%由丙烯酸(PAN)、氨纶(EL)/聚氨酯、聚酰亚胺和芳香族聚酰胺以及涂层（PU-、PVC-、PVC-增速溶胶、PVDC-、PVC-共聚物）制成的纺织品材料，限量值为1000 mg/kg。
[26] 如果PPE产品本身或其原材料在生产过程中使用了N-甲基吡咯烷酮(NMP)作为纺丝助剂，则材料中该溶剂的含量不得超过3%（按附录4检测时）或1.5%（按附录6检测时）。如果NMP含量高于0.1%且不超过相应限量值（即3.0%或1.5%），则此情况将在证书中注明，以协助满足多国法规对供应链信息传递的强制性要求。
[27] 由于样品提取过程中的水解作用，以下物质进行间接检测：全氟辛烷磺酸相关物质全氟辛烷磺酰氟和全氟辛烷磺酰胺作为全氟辛烷磺酸检测；氟化醇与丙烯酸的酯作为各自的部分含氟醇检测。
[28] 对于拒水/拒油功能型产品，所有PFAS的阈值和限量值均为25 μg/kg.
[29] 根据法规(EC) 2019/1021附录I部分A的定义。
[30] 根据法规(EC) 1907/2006附录XVII第68条的定义。
[31] ECO PASSPORT的限量值单位为[μg/kg]
[32] 此限量值不适用于：1) 非面向公众的个人防护用品；2) 面向公众、旨在防护欧盟法规(EU) 2016/425附录I风险类别III中的(a)项、(c)至(f)项、(h)项以及(l)项所述范围风险的个人防护用品。
[33] 根据法规(EC) 1907/2006附录XVII第79条的定义。
[34] 总氟限量值不适用于非PFAS来源的氟。对于STANDARD 100、LEATHER STANDARD和ORGANIC COTTON认证，若适用此例外情况，则必须在证书认证范围内予以注明。PFAS定义：至少含有一个完全氟化碳原子的氟化有机化学物质。
[35] 对于防水剂，总氟限量值设定为50 mg/kg.
[36] 针对ECO PASSPORT认证：此限量值仅适用于皮革相关化学品。
[37] 对于成品皮革，CMC和OPP的总量不得超过1050 mg/kg。同时，OPP浓度必须始终小于或等于750 mg/kg。CMC的最大允许含量为600 mg/kg，在这种情况下，OPP含量必须为450 mg/kg。对于半成品皮革，CMC和OPP的总量不得超过1600 mg/kg。OPP的最高限量值为1000 mg/kg。如果OPP含量小于或等于600 mg/kg，在这种情况下，CMC最大允许含量可为1000 mg/kg。
[38] 对于皮革化学品，其限量值分别为2500 mg/kg（OEKO-TEX® ECO PASSPORT阈值）、12500（有限制认证的限量值）、250（OEKO-TEX® ECO PASSPORT中针对未稀释产品的限量值）。
[39] 该限量值不适用于非纺织辅料/小部件（例如树脂钮扣、涂漆或涂层金属部件等）
[40] 该限量值不适用于粘合剂、底漆和皮革化学品。
[41] 阈值仅适用于皮革化学品，但不适用于鞣剂和固色剂。
[42] 如果总硼含量超过20 mg/kg，则必须对硼的来源作出解释。
[43] 适用于纺织地毯、床垫、泡绵以及不用于服装的大型涂层产品（例如家具）。
[44] 16小时后的释放量；28天后为该释放量的50%（根据REACH (EC) 1907/2006附录14）；家具和木制品的排放量为0.031 mg/m3。
[45] 对于皮革样品：通常需对皮革的正反两面进行色牢度测试。如果皮革的后续用途仅由其使用面决定，则不会强制要求进行肉面检测。但若未进行肉面检测，此情况将在认证范围中注明（详见标准中“附录4的标准目录”部分）。对于磨砂皮和绒面革，正反两面的耐湿摩擦色牢度等级均需达到2-3级。
[46] 对于后续加工有“水洗处理”的产品无此项要求
[47] 对于使用颜料、还原染料或硫化染料的产品，可接受的耐干摩擦色牢度最小为3级
[48] 无模具异味，高沸点汽油裂解气味，无鱼腥味，无芳香或香精气味